## Sweden
Country | Sampling_location | ID | Project | Feature (colour, shape, etc) | Type | TypeComments | SamplingDate | Sampling_area | Contact_Sampling_IOW | NIR_Result | NIR_HitQuality | NIR_HitQ&Result | Ankunft im IPF | Probenvorbereitung IPF | FTIR-Messung | FTIR instrument | FTIR comment | FTIR results | Hitquality | < 5 mm | Größe [mm] | Raman date | Raman instrument | Raman comment | Raman result | Hitquality2 | Hitquality Farbe
Sweden | Alvka_1 | Alvka_1_6(a) | MPoll | blue | Sand-rake |  | 29.07.17 | Älvkarleby | Mirco Haseler/IOW | UN, PET | 0,882 | UN, PET_0,882 | 2018-02-01 | keine | 2018-02-19 | ATR Golden Gate | sample name not clear (only "alvk_1-6" | Epoxypolyester | 707 | = | 5 | 2018-03-07 | Renishaw | nur Farbstoff identifiziert | Pigment Blue 15:4 | - | 87.4
Sweden | Alvka_1 | 1_6(b) | MPoll | transp | Sand-rake |  | 29.07.17 | Älvkarleby | Mirco Haseler/IOW | UN, PA | 0,683 | UN, PA_0,683 | 2018-02-01 | keine |  |  | sample is missing
Sweden | Alvka_1 | 1_16 | MPoll | transp, straw | Sand-rake |  | 29.07.17 | Älvkarleby | Mirco Haseler/IOW | PP | 0,986 | PP_0,986 | 2018-02-01 | keine | 2018-02-20 | ATR Golden Gate |  | PP | 950 | > | 150
Sweden | Alvka_1 | 1_3 | MPoll | red | Sand-rake |  | 29.07.17 | Älvkarleby | Mirco Haseler/IOW | Nylon, ABS_blend | 0,957 | Nylon, ABS_blend_0,957 | 2018-02-01 | keine | 2018-02-19 | ATR Golden Gate | Fettsäure-vernetztes aliphatisches PU | PU | 880 | > | 15 | 2018-03-07 | Renishaw | verschiedene Bibliotheksvorschläge | unidentified
Sweden | Alvka_1 | 1_5 | MPoll | blue | Sand-rake |  | 29.07.17 | Älvkarleby | Mirco Haseler/IOW | PS | 0,992 | PS_0,992 | 2018-02-01 | keine | 2018-02-19 | ATR Golden Gate |  | PS | 717 | = | 5
Sweden | Alvka_1 | 1_12 | MPoll | dark | Sand-rake |  | 29.07.17 | Älvkarleby | Mirco Haseler/IOW | UN, Nylon, ABS, blend | 0,793 | UN, Nylon< ABS, blend_0,793 | 2018-02-01 | keine | 2018-02-19 | ATR Golden Gate | keine nähere spezifizierung möglich | Paint polyester based | 719 | > | 7
Sweden | Alvka_1 | 1_10 | MPoll | blue | Sand-rake |  | 29.07.17 | Älvkarleby | Mirco Haseler/IOW | UN, PA | UN, PA_0,662 | UN, PA_0,662 | 2018-02-01 | keine |  |  | sample is missing
Sweden | Alvka_2 | Alvka_2_13(a) | MPoll | brown | Sand-rake |  | 29.07.17 | Älvkarleby | Mirco Haseler/IOW | PE | 0,996 | PE_0,996 | 2018-02-01 | keine |  |  | sample is missing
Sweden | Alvka_2 | 2_13(b) | MPoll | grey | Sand-rake |  | 29.07.17 | Älvkarleby | Mirco Haseler/IOW | UN, PA | 0,796 | UN, PA_0,796 | 2018-02-01 | keine | 2018-02-26 | PerkinElmer ATR |  | PE |  | < | 3
Sweden | Alvka_2 | 2_18(a) | MPoll | transp | Sand-rake |  | 29.07.17 | Älvkarleby | Mirco Haseler/IOW | PE | 0,987 | PE_0,987 | 2018-02-01 | keine | 2018-02-19 | ATR Golden Gate |  | PE | 996 | > | 17
Sweden | Alvka_2 | 2_18(b) | MPoll | blue | Sand-rake |  | 29.07.17 | Älvkarleby | Mirco Haseler/IOW | ABS | 0,915 | ABS_0,915 | 2018-02-01 | keine | 2018-02-20 | ATR Golden Gate | poly(styrene-co-acrylester) | PS-Copolymer |  | > | 7
Sweden | Alvka_2 | 2_2(a) | MPoll | transp | Sand-rake |  | 29.07.17 | Älvkarleby | Mirco Haseler/IOW | PE | 0,982 | PE_0,982 | 2018-02-01 | keine | 2018-02-20 | ATR Golden Gate |  | PE | 793 | > | 6
Sweden | Alvka_2 | 2_2(b) | MPoll | yellow | Sand-rake |  | 29.07.17 | Älvkarleby | Mirco Haseler/IOW | UN, PA | 0,792 | UN, PA_0,792 | 2018-02-01 | keine | 2018-02-20 | ATR Golden Gate | unsicher, aber kein PA! | PES-Amid | 791 | < | 4 | 2018-03-07 | Renishaw |  | Blei(II)chromat | 74.85 | -
Sweden | Alvka_2 | 2_6 | MPoll | yellowish | Sand-rake |  | 29.07.17 | Älvkarleby | Mirco Haseler/IOW | PCV | 0,935 | PCV_0,935 | 2018-02-01 | keine | 2018-02-19 | ATR Golden Gate |  | PVC-PVAc-Copolymer | 669 | > | 36
Sweden | Alvka_2 | 2_15(a) | MPoll | big | Sand-rake |  | 29.07.17 | Älvkarleby | Mirco Haseler/IOW | UN, PA | 0,895 | UN, PA_0,895 | 2018-02-01 | keine | 2018-02-19 | ATR Golden Gate | unsicher, aber kein PA! | Carnaubawachs (kein Kunststoff) | 695 |  | 7 | 2018-03-07 | Renishaw | unsicher | Pigment Orange | - | 60.4
Sweden | Alvka_2 | 2_15(b) | MPoll | small | Sand-rake |  | 29.07.17 | Älvkarleby | Mirco Haseler/IOW | UN, PA | 0,845 | UN, PA_0,845 | 2018-02-01 | keine | 2018-02-19 | ATR Golden Gate | unsicher, aber kein PA! | natürliche Komponente (kein Kunststoff) | 645 | < | 3 | 2018-03-06 | Renishaw | unsicher | Pigment Orange | - | 58.94
Sweden | Alvka_2 | 2_12 | MPoll | transp | Sand-rake |  | 29.07.17 | Älvkarleby | Mirco Haseler/IOW | PP | 0,954 | PP_0,954 | 2018-02-01 | keine | 2018-02-20 | ATR Golden Gate | backside | PE | 786 | > | 60
| Alvka_2 | 2_12 | [12 empty] | 2018-02-20 | ATR Golden Gate | frontside (PP + carbonyl group) | PP | 576 |  | 50
Sweden | Borg_3 | Borg_3_4 | MPoll | yellow | Sand-rake |  | 01.08.17 | Börgholm 3 | Mirco Haseler/IOW | UN, PVC | 0,864 | UN, PVC_0,864 | 2018-02-01 | keine | 2018-02-19 | ATR Golden Gate | unidentified | unidentified |  | > | 15 | 2018-03-07 | Renishaw |  | PVC + Pigment Yellow | 66.79 | 47.2
Sweden | Borg_3 | 3_13 | MPoll | yellow, toy | Sand-rake |  | 01.08.17 | Börgholm 3 | Mirco Haseler/IOW | POM | 0,986 | POM_0,986 | 2018-02-01 | keine | 2018-02-19 | ATR Golden Gate |  | POM | 837 | > | 12
Sweden | Borg_3 | 3_15 | MPoll | transp | Sand-rake |  | 01.08.17 | Börgholm 3 | Mirco Haseler/IOW | PP | 0,995 | PP_0,995 | 2018-02-01 | keine | 2018-02-19 | ATR Golden Gate |  | PP | 993 | > | 28
Sweden | Borg_3 | 3_17 | MPoll | transp | Sand-rake |  | 01.08.17 | Börgholm 3 | Mirco Haseler/IOW | PS | 0,973 | PS_0,973 | 2018-02-01 | keine | 2018-02-19 | ATR Golden Gate |  | PS | 886 | > | 65
Sweden | Kivik_2 | Kivik_2_14 | MPoll | light blue | Sand-rake |  | 03.08.17 | Kivik | Mirco Haseler/IOW | PP | 0,997 | PP_0,997 | 2018-02-01 | keine | 2018-02-20 | ATR Golden Gate |  | PP | 966 | > | 95
Sweden | Kivik_2 | 2_19(a) | MPoll | black | Sand-rake |  | 03.08.17 | Kivik | Mirco Haseler/IOW |  |  |  | 2018-02-01 | keine | 2018-02-20 | ATR Golden Gate | unidentified |  |  | > | 15
Sweden | Kivik_2 | 2_19(b) | MPoll | green | Sand-rake |  | 03.08.17 | Kivik | Mirco Haseler/IOW | PE | 0,991 | PE_0.991 | 2018-02-01 | keine | 2018-02-20 | ATR Golden Gate |  | PE | 929 | > | 80
Sweden | Kivik_2 | 2_10(a) | MPoll | green | Sand-rake |  | 03.08.17 | Kivik | Mirco Haseler/IOW | PP | 0,997 | PP_0,997 | 2018-02-01 | keine | 2018-02-20 | ATR Golden Gate |  | PP | 956 | > | 120
Sweden | Kivik_2 | 2_10(b) | MPoll | whitish | Sand-rake |  | 03.08.17 | Kivik | Mirco Haseler/IOW | PE | 0,993 | PE_0,993 | 2018-02-01 | keine | 2018-02-20 | ATR Golden Gate |  | PE | 959 | > | 37
Sweden | Kivik_2 | 2_10(c) | MPoll | transp, square | Sand-rake |  | 03.08.17 | Kivik | Mirco Haseler/IOW | PE | 0,994 | PE_0,994 | 2018-02-01 | keine | 2018-02-20 | ATR Golden Gate |  | PE | 972 | > | 20
Sweden | Kivik_2 | 2_10(d) | MPoll | grey,rope | Sand-rake |  | 03.08.17 | Kivik | Mirco Haseler/IOW | PP | 0,996 | PP_0,996 | 2018-02-01 | keine | 2018-02-20 | ATR Golden Gate |  | PP | 957 | > | 100
Sweden | Kivik_2 | 2_12 | MPoll | grey tube | Sand-rake |  | 03.08.17 | Kivik | Mirco Haseler/IOW | PP | 0,991 | PP_0,991 | 2018-02-01 | keine | 2018-02-20 | ATR Golden Gate |  | PP | 942 | > | 45
Sweden | Kivik_2 | 2_18(a) | MPoll | white | Sand-rake |  | 03.08.17 | Kivik | Mirco Haseler/IOW | PP | 0,999 | PP_0,999 | 2018-02-01 | keine | 2018-02-20 | ATR Golden Gate |  | PP | 963 | > | 36
Sweden | Kivik_2 | 2_18(b) | MPoll | rectangular, whitish | Sand-rake |  | 03.08.17 | Kivik | Mirco Haseler/IOW | PE | 0,986 | PE_0,986 | 2018-02-01 | keine | 2018-02-20 | ATR Golden Gate |  | PE | 979 | > | 18
Sweden | Kivik_2 | 2_18(c) | MPoll | whitish | Sand-rake |  | 03.08.17 | Kivik | Mirco Haseler/IOW | PE | 0,987 | PE_0,987 | 2018-02-01 | keine | 2018-02-20 | ATR Golden Gate |  | PE | 976 | > | 18
Sweden | Kivik_2 | 2_18(d) | MPoll | white | Sand-rake |  | 03.08.17 | Kivik | Mirco Haseler/IOW | PP | 0,990 | PP_0,990 | 2018-02-01 | keine | 2018-02-20 | ATR Golden Gate |  | PP | 950 | < | 4
Sweden | Kivik_2 | 2_4 | MPoll | bule | Sand-rake |  | 03.08.17 | Kivik | Mirco Haseler/IOW | PE | 0,993 | PE_0,993 | 2018-02-01 | keine | 2018-02-20 | ATR Golden Gate |  | PE | 969 | > | 11
Sweden | Kivik_2 | 2_9(a) | MPoll | white | Sand-rake |  | 03.08.17 | Kivik | Mirco Haseler/IOW | PE | 0,996 | PE_0,996 | 2018-02-01 | keine | 2018-02-20 | ATR Golden Gate |  | PE | 975 | > | 23
Sweden | Kivik_2 | 2_9(b) | MPoll | grey | Sand-rake |  | 03.08.17 | Kivik | Mirco Haseler/IOW | PE | 0,991 | PE_0,991 | 2018-02-01 | keine | 2018-02-20 | ATR Golden Gate |  | PE | 967 | = | 5
Sweden | Kivik_2 | 2_17 | MPoll | black | Sand-rake |  | 03.08.17 | Kivik | Mirco Haseler/IOW |  |  |  | 2018-02-01 | keine | 2018-02-20 | ATR Golden Gate |  | PP | 921 | > | 40
Sweden | Kivik_2 | 2_6 | MPoll | white | Sand-rake |  | 03.08.17 | Kivik | Mirco Haseler/IOW | PP | 0,999 | PP_0,999 | 2018-02-01 | keine | 2018-02-20 | ATR Golden Gate |  | PP | 955 | = | 5
Sweden | Kivik_2 | 2_2(a) | MPoll | white | Sand-rake |  | 03.08.17 | Kivik | Mirco Haseler/IOW | PP | 0,989 | PP_0,989 | 2018-02-01 | keine | 2018-02-20 | ATR Golden Gate |  | PP | 956 | > | 12
Sweden | Kivik_2 | 2_2(b) | MPoll | whitish | Sand-rake |  | 03.08.17 | Kivik | Mirco Haseler/IOW | PE | 0,994 | PE_0,994 | 2018-02-01 | keine | 2018-02-20 | ATR Golden Gate |  | PE | 965 | < | 4
Sweden | Kivik_2 | 2_20 | MPoll | white | Sand-rake |  | 03.08.17 | Kivik | Mirco Haseler/IOW | PP | 0,997 | PP_0,997 | 2018-02-01 | keine | 2018-02-20 | ATR Golden Gate |  | PP | 938 | > | 45
Sweden | Nykop_1 | Nykop_1_10(a) | MPoll | foam, whitish | Sand-rake |  | 30.07.17 | Nyköping | Mirco Haseler/IOW | PS | 0,966 | PS_0,966 | 2018-02-01 | keine | 2018-02-20 | ATR Golden Gate |  | PS | 759 | > | 20
Sweden | Nykop_1 | Nykop_1_10(b) | MPoll | yellowish | Sand-rake |  | 30.07.17 | Nyköping | Mirco Haseler/IOW | UN, PA | 0,768 | UN, PA_0,768 | 2018-02-01 | keine | 2018-02-20 | ATR Golden Gate | unsicher, aber kein PA!, vielleicht aliphatic ester wax | unidentified | 688 | > | 6 | 2018-03-07 | Renishaw | Bibliotheksvorschlag: Ethylen propylen dien rubber+ Pigment Red | unidentified | 69.03 | 42.22
Sweden | Nykop_1 | 1_3(a) | MPoll | big, yellow | Sand-rake |  | 30.07.17 | Nyköping | Mirco Haseler/IOW | PS | 0,992 | PS_0,992 | 2018-02-01 | keine | 2018-02-20 | ATR Golden Gate | PS oder Poly(styrene-co-butadiene) | PS | 689 | > | 20
Sweden | Nykop_1 | 1_3(b) | MPoll | foam, yellow | Sand-rake |  | 30.07.17 | Nyköping | Mirco Haseler/IOW | UN, Nylon, blend | 0,843 | UN, Nylon, blend, | 2018-02-01 | keine | 2018-02-20 | ATR Golden Gate |  | PU | 607 | > | 7 | 2018-03-07 | Renishaw | unsicher | Polypropylenglycol + Pigment Yellow | 81.78 | 53.89
Sweden | Nykop_1 | 1_3(c) | MPoll |  | Sand-rake |  | 30.07.17 | Nyköping | Mirco Haseler/IOW | UN, PA | 0,627 | UN, PA_ | 2018-02-01 | keine |  |  | sample is missing
Sweden | Nykop_1 | 1_8 | MPoll | transp, traw | Sand-rake |  | 30.07.17 | Nyköping | Mirco Haseler/IOW | PP | 0,957 | PP_ | 2018-02-01 | keine |  |  | sample is missing
Sweden | Nykop_1 | 1_12 | MPoll | blue label | Sand-rake |  | 30.07.17 | Nyköping | Mirco Haseler/IOW | PP | 0,932 | PP_ | 2018-02-01 | keine | 2018-02-20 | ATR Golden Gate | mixture PP/PS/Polyester | PP/PS/PES |  | > | 22
Sweden | Nykop_1 | 1_16 | MPoll | yellow | Sand-rake |  | 30.07.17 | Nyköping | Mirco Haseler/IOW | PET_0,943 | 0,943 | PET_ | 2018-02-01 | keine | 2018-02-20 | ATR Golden Gate |  | PET |  | > | 8
Sweden | Nykop_1 | 1_6 | MPoll | transp | Sand-rake |  | 30.07.17 | Nyköping | Mirco Haseler/IOW | PE_0,982 | 0,982 | PE_ | 2018-02-01 | keine | 2018-02-20 | ATR Golden Gate |  | PE | 997 | > | 14
Sweden | Nykop_1 | 1_0(UN) | MPoll | yellowish | Sand-rake |  | 30.07.17 | Nyköping | Mirco Haseler/IOW | PE_0,987 | 0,987 | PE_ | 2018-02-01 | keine | 2018-02-20 | ATR Golden Gate |  | PE | 661 | > | 12
Sweden | Nykop_2 | Nykop_2_7(/) | MPoll |  | Sand-rake |  | 30.07.17 | Nyköping | Mirco Haseler/IOW | UN,PMMA | 0,672 | UN,PMMA_ | 2018-02-01 | keine |  |  | sample is missing
Sweden | Nykop_2 | Nykop_2_7(b) | MPoll | white | Sand-rake |  | 30.07.17 | Nyköping | Mirco Haseler/IOW | PS | 0,990 | PS_ | 2018-02-01 | keine | 2018-02-20 | ATR Golden Gate |  | PS | 781 | > | 33
Sweden | Nykop_2 | 2_1 | MPoll | transp | Sand-rake |  | 30.07.17 | Nyköping | Mirco Haseler/IOW | PMMA | 0,911 | PMMA_ | 2018-02-01 | keine | 2018-02-20 | ATR Golden Gate |  | Polyacrylate |  | > | 6
Sweden | Nykop_2 | 2_9(a) | MPoll | white | Sand-rake |  | 30.07.17 | Nyköping | Mirco Haseler/IOW | UN, PMMA | 0,815 | UN, PMMA_ | 2018-02-01 | keine | 2018-02-20 | ATR Golden Gate |  | cellulose acetate butyrate |  | > | 14
Sweden | Nykop_2 | 2_9(b) | MPoll | transp | Sand-rake |  | 30.07.17 | Nyköping | Mirco Haseler/IOW | PP | 0,992 | PP_ | 2018-02-01 | keine | 2018-02-20 | ATR Golden Gate |  | PP | 958 | = | 5
Sweden | Nykop_2 | 2_3 | MPoll | black | Sand-rake |  | 30.07.17 | Nyköping | Mirco Haseler/IOW |  |  |  | 2018-02-01 | keine | 2018-02-20 | ATR Golden Gate |  | PP | 956 | > | 50
Sweden | Nykop_2 | 2_17(a) | MPoll | whitish | Sand-rake |  | 30.07.17 | Nyköping | Mirco Haseler/IOW | PE | 0,990 | PE_ | 2018-02-01 | keine | 2018-02-20 | ATR Golden Gate |  | PE | 953 | > | 11
Sweden | Nykop_2 | 2_17(b) | MPoll | transp, small | Sand-rake |  | 30.07.17 | Nyköping | Mirco Haseler/IOW | PE | 0,991 | PE_ | 2018-02-01 | keine | 2018-02-20 | ATR Golden Gate |  | PE | 996 | = | 5
Sweden | Nykop_2 | 2_8 | MPoll | transp | Sand-rake |  | 30.07.17 | Nyköping | Mirco Haseler/IOW | PP | 0,914 | PP_ | 2018-02-01 | keine | 2018-02-20 | ATR Golden Gate |  | PP | 874 | > | 30
Sweden | Nykop_2 | 2_11(a) | MPoll | transp | Sand-rake |  | 30.07.17 | Nyköping | Mirco Haseler/IOW | PP | 0,981 | PP_ | 2018-02-01 | keine | 2018-02-20 | ATR Golden Gate |  | PP | 956 | > | 16
Sweden | Nykop_2 | 2_11(b) | MPoll | white, triangle | Sand-rake |  | 30.07.17 | Nyköping | Mirco Haseler/IOW | PP | 0,988 | PP_ | 2018-02-01 | keine | 2018-02-20 | ATR Golden Gate |  | PP | 962 | > | 11
Sweden | Nykop_2 | 2_14(a) | MPoll | transp | Sand-rake |  | 30.07.17 | Nyköping | Mirco Haseler/IOW | PP | 0,994 | PP_0,994 | 2018-02-01 | keine | 2018-02-20 | ATR Golden Gate |  | PP | 954 | > | 9
Sweden | Nykop_2 | 2_14(b) | MPoll | green | Sand-rake |  | 30.07.17 | Nyköping | Mirco Haseler/IOW | UN, PVC | 0,810 | UN, PVC_0,810 | 2018-02-01 | keine | 2018-02-20 | ATR Golden Gate |  | PP | 953 | < | 4.5
Sweden | Nykop_2 | 2_14(c) | MPoll | dark green | Sand-rake |  | 30.07.17 | Nyköping | Mirco Haseler/IOW | UN, PA | 0,663 | UN, PA_0,663 | 2018-02-01 | keine |  |  | sample is missing
Sweden | Nykop_2 | 2_20 | MPoll | grey, ball | Sand-rake |  | 30.07.17 | Nyköping | Mirco Haseler/IOW | PLA | 0,915 | PLA_0,915 | 2018-02-01 | keine | 2018-02-20 | ATR Golden Gate |  | Polylactate (PLA) | 528 | > | 6 | 2018-03-07 | Renishaw |  | Polylactid + Farbpigment CaCO3 | 81.95 | 81.65
Sweden | Nykop_2 | 2_6(a) | MPoll | brownish | Sand-rake |  | 30.07.17 | Nyköping | Mirco Haseler/IOW | UN, PVC | 0,891 | UN, PVC_0,891 | 2018-02-01 | keine | 2018-02-20 | ATR Golden Gate | (kaugummi) unsicher, aber kein PVC! | EVA + Sand |  | > | 18
Sweden | Nykop_2 | 2_6(b) | MPoll | yellow | Sand-rake |  | 30.07.17 | Nyköping | Mirco Haseler/IOW | UN, PA | 0,873 | UN, PA_0,873 | 2018-02-01 | keine | 2018-02-20 | ATR Golden Gate | unsicher | protein? |  | = | 5
Sweden | Rull_1 | Rull_1_6 | MPoll | red | Sand-rake |  | 29.07.17 | Rullsand | Mirco Haseler/IOW | PVC | 0,979 | PVC_0,979 | 2018-02-01 | keine | 2018-02-19 | ATR Golden Gate | unsicher | PVC | 827 | > | 16 | 2018-03-07 | Renishaw |  | Polyvinylchlorid + Pigment Orange | 68.27 | 85.25
Sweden | Rull_1 | 1_16 | MPoll | white | Sand-rake |  | 29.07.17 | Rullsand | Mirco Haseler/IOW | PP | 0,998 | PP_0,998 | 2018-02-01 | keine | 2018-02-19 | ATR Golden Gate |  | PP | 974 | < | 4
Sweden | Rull_1 | 1_19 | MPoll | white | Sand-rake |  | 29.07.17 | Rullsand | Mirco Haseler/IOW | UN, PMMA | 0,778 | UN, PMMA_0,778 | 2018-02-01 | keine | 2018-02-20 | ATR Golden Gate | no detailed characterization | Paint polyester/alkyd based |  | < | 3
Sweden | Rull_1 | 1_13 | MPoll | white, round | Sand-rake |  | 29.07.17 | Rullsand | Mirco Haseler/IOW | PE | 0,996 | PE_0,996 | 2018-02-01 | keine | 2018-02-19 | ATR Golden Gate |  | PE | 795 | < | 4
Sweden | Rull_1 | 1_24(a) | MPoll | yellowish | Sand-rake |  | 29.07.17 | Rullsand | Mirco Haseler/IOW | PC | 0,995 | PC_0,995 | 2018-02-01 | keine | 2018-02-19 | ATR Golden Gate |  | PC | 858 | > | 18
Sweden | Rull_1 | 1_24(b) | MPoll | yellowish | Sand-rake |  | 29.07.17 | Rullsand | Mirco Haseler/IOW | PS | 0,996 | PS_0,996 | 2018-02-01 | keine | 2018-02-19 | ATR Golden Gate |  | PS | 682 | > | 14
Sweden | Rull_1 | 1_1 | MPoll | white, round | Sand-rake |  | 29.07.17 | Rullsand | Mirco Haseler/IOW | PS | 0,963 | PS_0,963 | 2018-02-01 | keine | 2018-02-20 | ATR Golden Gate |  | PS | 841 | < | 4
Sweden | Rull_1 | 1_20 | MPoll | white | Sand-rake |  | 29.07.17 | Rullsand | Mirco Haseler/IOW | PA | 0,969 | PA_0,969 | 2018-02-01 | keine | 2018-02-20 | ATR Golden Gate |  | PA | 978 | > | 70
Sweden | Rull_1 | 1_23 | MPoll | transp | Sand-rake |  | 29.07.17 | Rullsand | Mirco Haseler/IOW | PE | 0,989 | PE_0,989 | 2018-02-01 | keine | 2018-02-19 | ATR Golden Gate |  | PE | 795 | > | 19
Sweden | Rull_1 | 1_2 | MPoll | yellowish | Sand-rake |  | 29.07.17 | Rullsand | Mirco Haseler/IOW | UN, PA | 0,712 | UN, PA_0,712 | 2018-02-01 | keine | 2018-02-20 | ATR Golden Gate |  | PE | 999 | > | 12
Sweden | Rull_2 | Rull_2_17 | MPoll | black | Sand-rake |  | 29.07.17 | Rullsand | Mirco Haseler/IOW |  |  |  | 2018-02-01 | keine | 2018-02-20 | ATR Golden Gate | poly(ester)urethan | PU |  | > | 30
Sweden | Sample_18_19 (a) | Sample_18_19 (a) | MPoll | Yellowish | Sand-rake |  | 01.08.17 | Börgholm 1 | Mirco Haseler/IOW | UN, PVC | 0,869 | UN, PVC_0,869 | 2018-02-01 | keine | 2018-02-19 | ATR Golden Gate | (alter Kaugummi) | EVA |  | > | 20 | 2018-03-08 | Renishaw | Ethylen propylen dien rubber + Farbpigment CaCO3 | CaCO3 | 66.9 | 74.99
Sweden | Sample_18 | 18_19 (b) | MPoll | white | Sand-rake |  | 01.08.17 | Börgholm 1 | Mirco Haseler/IOW | PS | 0,974 | PS_0,974 | 2018-02-01 | keine | 2018-02-19 | ATR Golden Gate |  | PS | 726 | > | 10
Sweden | 23(a) | 23(a) | MPoll |  | Sand-rake |  | 01.08.17 | Börgholm 1 | Mirco Haseler/IOW | PP | 0,966 | PP_0,966 | 2018-02-01 | keine |  |  | sample is missing or sample name not clear ("sample_18_23") |  |  | > | 33
Sweden | 23(b) | 23(b) | MPoll | Yellow | Sand-rake |  | 01.08.17 | Börgholm 1 | Mirco Haseler/IOW | UN, Nylon, blend | 0,638 | UN, Nylon, blend, 0,638 | 2018-02-01 | keine | 2018-02-19 | ATR Golden Gate | sample is missing or sample name not clear ("sample_18_23") | PA | 659
Sweden | Sample_2 | Sample_2_13(a) | MPoll | hard plastic | Sand-rake |  | 25.07.17 | Falsterbo | Mirco Haseler/IOW | PP | 0,988 | PP_0,988 | 2018-02-01 | keine | 2018-02-19 | ATR Golden Gate | Detektor warm -> worse signal | PP | 586 | > | 29
Sweden | Sample_2 | 2_13(b) | MPoll |  | Sand-rake |  | 25.07.17 | Falsterbo | Mirco Haseler/IOW | UN, PA | 0,786 | UN, PA_0,786 | 2018-02-01 | keine | 2018-02-20 | ATR Golden Gate |  | PU | 739 | > | 23
Sweden | Sample_2 | 2_13(c) | MPoll | parafin? Yellowish | Sand-rake |  | 25.07.17 | Falsterbo | Mirco Haseler/IOW | PE | 0,978 | PE_0,978 | 2018-02-01 | keine | 2018-02-19 | ATR Golden Gate | PE or paraffin? --> weich und krümmelig --> paraffin | paraffin | 850 | > | 11 | 2018-03-08 | Renishaw |  | Polyethylen | 79.36 | -
Sweden | Sample_2 | 2_13(d) | MPoll | foam, yellowish | Sand-rake |  | 25.07.17 | Falsterbo | Mirco Haseler/IOW | PS | 0,995 | PS_0,995 | 2018-02-01 | keine | 2018-02-19 | ATR Golden Gate |  | PS | 740 | > | 21
Sweden | Sample_2 | 2_13(e) | MPoll | round, yellowish | Sand-rake |  | 25.07.17 | Falsterbo | Mirco Haseler/IOW | PS | 0,992 | PS_0,992 | 2018-02-01 | keine | 2018-02-19 | ATR Golden Gate |  | PS | 726 | > | 15
Sweden | Sample_2 | 2_25 | MPoll |  | Sand-rake |  | 25.07.17 | Falsterbo | Mirco Haseler/IOW | PS | 0,989 | PS_0,989 | 2018-02-01 | keine | 2018-02-19 | ATR Golden Gate |  | PS | 764 | > | 16
Sweden | Sample_2 | 2_14(a) | MPoll | blue | Sand-rake |  | 25.07.17 | Falsterbo | Mirco Haseler/IOW | PP | 0,991 | PP_0,991 | 2018-02-01 | keine | 2018-02-19 | ATR Golden Gate |  | PP | 991 | > | 18
Sweden | Sample_2 | 2_14(b) | MPoll | red | Sand-rake |  | 25.07.17 | Falsterbo | Mirco Haseler/IOW | PE | 0,996 | PE_0,996 | 2018-02-01 | keine | 2018-02-19 | ATR Golden Gate |  | PE | 996 | > | 18
Sweden | Sample_2 | 2_1(a) | MPoll |  | Sand-rake |  | 25.07.17 | Falsterbo | Mirco Haseler/IOW | PS | 0,979 | PS_0,979 | 2018-02-01 | keine | 2018-02-19 | ATR Golden Gate |  | PS | 707 | > | 30
Sweden | Sample_2 | 2_1(b) | MPoll | green | Sand-rake |  | 25.07.17 | Falsterbo | Mirco Haseler/IOW | PE | 0,997 | PE_0,997 | 2018-02-01 | keine | 2018-02-19 | ATR Golden Gate |  | PE | 997 | > | 13
Sweden | Sample_2 | 2_9(a) | MPoll | whitish | Sand-rake |  | 25.07.17 | Falsterbo | Mirco Haseler/IOW | PS | 0,989 | PS_0,989 | 2018-02-01 | keine | 2018-02-19 | ATR Golden Gate |  | PS | 729 | > | 22
Sweden | Sample_2 | 2_9(b) | MPoll | stick, whitish | Sand-rake |  | 25.07.17 | Falsterbo | Mirco Haseler/IOW | PP | 0,996 | PP_0,996 | 2018-02-01 | keine | 2018-02-19 | ATR Golden Gate |  | PP | 994 | > | 22
Sweden | Sample_2 | 2_9(c) | MPoll | shape of christmas tree | Sand-rake |  | 25.07.17 | Falsterbo | Mirco Haseler/IOW | PVC | 0,989 | PVC_0,989 | 2018-02-01 | keine | 2018-02-19 | ATR Golden Gate |  | PVC | 849 | > | 19 | 2018-03-08 | Renishaw |  | Polyvinylchlorid | 74.85 | -
Sweden | Sample_2 | 2_9(d) | MPoll | brown | Sand-rake |  | 25.07.17 | Falsterbo | Mirco Haseler/IOW | PVC | 0,961 | PVC_0,961 | 2018-02-01 | keine | 2018-02-19 | ATR Golden Gate |  | unidentified | 453 | > | 17 | 2018-03-08 | Renishaw | Fluoreszenz | unidentified | - | -
Sweden | Sample_2 | 2_9(e) | MPoll | yellowish | Sand-rake |  | 25.07.17 | Falsterbo | Mirco Haseler/IOW | PS | 0,976 | PS_0.976 | 2018-02-01 | keine | 2018-02-19 | ATR Golden Gate |  | PS | 716 | > | 8
Sweden | Sample_2 | 2_9(f) | MPoll | green | Sand-rake |  | 25.07.17 | Falsterbo | Mirco Haseler/IOW | PP | 0,997 | PP_0,997 | 2018-02-01 | keine | 2018-02-19 | ATR Golden Gate |  | PP | 591 | > | 7
Sweden | Sample_2 | 2_11(a) | MPoll | stick | Sand-rake |  | 25.07.17 | Falsterbo | Mirco Haseler/IOW | PP | 0,996 | PP_0,996 | 2018-02-01 | keine | 2018-02-19 | ATR Golden Gate |  | PP | 892 | > | 75
Sweden | Sample_2 | 2_11(b) | MPoll | blue | Sand-rake |  | 25.07.17 | Falsterbo | Mirco Haseler/IOW | PP | 0,952 | PP_0,952 | 2018-02-01 | keine | 2018-02-19 | ATR Golden Gate |  | PP | 665 | > | 4.5
Sweden | Sample_2 | 2_11(c) | MPoll | foil | Sand-rake |  | 25.07.17 | Falsterbo | Mirco Haseler/IOW | PE | 0,978 | PE_0,978 | 2018-02-01 | keine | 2018-02-19 | ATR Golden Gate |  | PE | 997 | > | 46
Sweden | Sample_2 | 2_11(d) | MPoll | green | Sand-rake |  | 25.07.17 | Falsterbo | Mirco Haseler/IOW | PS | 0,984 | PS_0,984 | 2018-02-01 | keine | 2018-02-19 | ATR Golden Gate |  | PS | 776 | > | 40
Sweden | Sample_2 | 2_11(e) | MPoll | brownish | Sand-rake |  | 25.07.17 | Falsterbo | Mirco Haseler/IOW | PE | 0,972 | PE_0,972 | 2018-02-01 | keine | 2018-02-19 | ATR Golden Gate | PE or paraffin --> soft and krümmelig --> paraffin | paraffin | 824 | > | 15 | 2018-03-08 | Renishaw |  | Polyethylen | 81.27 | -
Sweden | Sample_2 | 2_11(f) | MPoll | yellowish | Sand-rake |  | 25.07.17 | Falsterbo | Mirco Haseler/IOW | UN, PU | 0,770 | UN, PU_0,770 | 2018-02-01 | keine | 2018-02-19 | ATR Golden Gate | unsicher | PU | 590 | > | 12 | 2018-03-08 | Renishaw |  | Polyurethan | 65.2 | -
Sweden | Sample_2 | 2_11(g) | MPoll | green, small piece | Sand-rake |  | 25.07.17 | Falsterbo | Mirco Haseler/IOW | PE | 0,983 | PE_0,983 | 2018-02-01 | keine | 2018-02-19 | ATR Golden Gate |  | EVA | 762 | > | 7
Sweden | Sample_2 | 2_11(h) | MPoll | whitish | Sand-rake |  | 25.07.17 | Falsterbo | Mirco Haseler/IOW | PE | 0,992 | PE_0,992 | 2018-02-01 | keine | 2018-02-19 | ATR Golden Gate |  | PE | 996 | = | 5
Sweden | Sample_2 | 2_21 | MPoll | blue | Sand-rake |  | 25.07.17 | Falsterbo | Mirco Haseler/IOW | PP | 0,997 | PP_0,997 | 2018-02-01 | keine | 2018-02-19 | ATR Golden Gate |  | PP | 841 | > | 7
Sweden | Sample_2 | 2_6 | MPoll | yellowish, round | Sand-rake |  | 25.07.17 | Falsterbo | Mirco Haseler/IOW | PE | 0,986 | PE_0,986 | 2018-02-01 | keine | 2018-02-19 | ATR Golden Gate |  | paraffin |  | > | 6 | 2018-03-08 | Renishaw |  | Polyethylen | 85.08 | -
Sweden | Sample_2 | 2_7 | MPoll | yellowish | Sand-rake |  | 25.07.17 | Falsterbo | Mirco Haseler/IOW | PP | 0,994 | PP_0,994 | 2018-02-01 | keine | 2018-02-19 | ATR Golden Gate |  | PP | 539 | > | 7
Sweden | Sample_32 | Sample_32_6(a) | MPoll | yellowish | Sand-rake |  | 05.08.17 | Skanör | Mirco Haseler/IOW | PE | 0,988 | PE_0,988 | 2018-02-01 | keine | 2018-02-20 | ATR Golden Gate |  | PE | 955 | > | 20
Sweden | Sample_32 | 32_6(b) | MPoll | yellowish | Sand-rake |  | 05.08.17 | Skanör | Mirco Haseler/IOW | PE | 0,997 | PE_0,997 | 2018-02-01 | keine | 2018-02-20 | ATR Golden Gate |  | PE | 967 | < | 4
Sweden | Sample_32 | 32_18(b) | MPoll | green | Sand-rake |  | 05.08.17 | Skanör | Mirco Haseler/IOW | PE | 0,978 | PE_0,978 | 2018-02-01 | keine | 2018-02-20 | ATR Golden Gate |  | PE | 970 | > | 6
Sweden | Sample_32 | 32_18(a) | MPoll | triangle, transp | Sand-rake |  | 05.08.17 | Skanör | Mirco Haseler/IOW | PE | 0,995 | PE_0,995 | 2018-02-01 | keine | 2018-02-20 | ATR Golden Gate |  | PE | 967 | > | 29
Sweden | Sample_32 | 32_16(a) | MPoll | big, red | Sand-rake |  | 05.08.17 | Skanör | Mirco Haseler/IOW | PP | 0,999 | PP_0,999 | 2018-02-01 | keine | 2018-02-20 | ATR Golden Gate |  | PP | 961 | > | 30
Sweden | Sample_32 | 32_16(b) | MPoll | small,red | Sand-rake |  | 05.08.17 | Skanör | Mirco Haseler/IOW | PP | 0,998 | PP_0,998 | 2018-02-01 | keine | 2018-02-20 | ATR Golden Gate |  | PP | 942 | > | 17
Sweden | Sample_32 | 32_16(c) | MPoll | yellowish | Sand-rake |  | 05.08.17 | Skanör | Mirco Haseler/IOW | PE | 0,985 | PE_0,985 | 2018-02-01 | keine | 2018-02-20 | ATR Golden Gate |  | PE | 945 | > | 7
Sweden | Sample_32 | 32_16(d) | MPoll | small, white, round | Sand-rake |  | 05.08.17 | Skanör | Mirco Haseler/IOW | PE | 0,997 | PE_0,997 | 2018-02-01 | keine | 2018-02-20 | ATR Golden Gate |  | PE | 920 | < | 4
Sweden | Sample_32 | 32_19(a) | MPoll | square,yellowish | Sand-rake |  | 05.08.17 | Skanör | Mirco Haseler/IOW | PE | 0,991 | PE_0,991 | 2018-02-01 | keine | 2018-02-20 | ATR Golden Gate |  | PE | 970 | > | 6
Sweden | Sample_32 | 32_19(b) | MPoll | round, white | Sand-rake |  | 05.08.17 | Skanör | Mirco Haseler/IOW | PE | 0,998 | PE_0,998 | 2018-02-01 | keine | 2018-02-20 | ATR Golden Gate |  | PE | 975 | = | 5
Sweden | Sample_32 | 32_19(c) | MPoll | white, round | Sand-rake |  | 05.08.17 | Skanör | Mirco Haseler/IOW | PS | 0,964 | PS_0,964 | 2018-02-01 | keine | 2018-02-20 | ATR Golden Gate |  | PS | 940 | < | 3
Sweden | Sample_32 | 32_13(a) | MPoll | round, white | Sand-rake |  | 05.08.17 | Skanör | Mirco Haseler/IOW | PE | 0,992 | PE_0,992 | 2018-02-01 | keine | 2018-02-20 | ATR Golden Gate |  | PE | 965 | > | 16
Sweden | Sample_32 | 32_13(b) | MPoll | triangle, red | Sand-rake |  | 05.08.17 | Skanör | Mirco Haseler/IOW | PP | 0,998 | PP_0,998 | 2018-02-01 | keine | 2018-02-20 | ATR Golden Gate |  | PP | 972 | > | 6
Sweden | Sample_32 | 32_13(c) | MPoll | red | Sand-rake |  | 05.08.17 | Skanör | Mirco Haseler/IOW | PE | 0,993 | PE_0,993 | 2018-02-01 | keine | 2018-02-20 | ATR Golden Gate |  | PE | 974 | > | 8
Sweden | Sample_32 | 32_13(d) | MPoll | transp, round | Sand-rake |  | 05.08.17 | Skanör | Mirco Haseler/IOW | PE | 0,992 | PE_0,992 | 2018-02-01 | keine | 2018-02-20 | ATR Golden Gate |  | PE | 975 | > | 6
Sweden | Sample_32 | 32_13(e) | MPoll | transp, round | Sand-rake |  | 05.08.17 | Skanör | Mirco Haseler/IOW | PE | 0,995 | PE_0,995 | 2018-02-01 | keine | 2018-02-20 | ATR Golden Gate |  | PE | 970 | < | 4
Sweden | Sample_32 | 32_17(a) | MPoll | pink | Sand-rake | same piece both | 05.08.17 | Skanör | Mirco Haseler/IOW | PA | 0,912 | PA_0,912 | 2018-02-01 | keine | 2018-02-26 | PerkinElmer ATR |  | PA |  | > | 18
Sweden | Sample_32 | 32_17(b) | MPoll | white | Sand-rake | sides different | 05.08.17 | Skanör | Mirco Haseler/IOW | PVC | 0,902 | PVC_0,902 | 2018-02-01 | keine | wiederholen! |  |  |  |  | > | 18
Sweden | Sample_32 | 32_9 | MPoll | transp | Sand-rake |  | 05.08.17 | Skanör | Mirco Haseler/IOW | PP | 0,968 | PP_0,968 | 2018-02-01 | keine | 2018-02-20 | ATR Golden Gate |  | PP | 942 | > | 45
Sweden | Sample23 | Sample23_10(a) | MPoll | transp, bottle cap | Sand-rake |  | 03.08.17 | Kivik | Mirco Haseler/IOW | PE | 0,980 | PE_0,980 | 2018-02-01 | keine | 2018-02-20 | ATR Golden Gate |  | PE | 900 | > | 16
Sweden | Sample23 | 23_10(b) | MPoll | foam, whitish | Sand-rake |  | 03.08.17 | Kivik | Mirco Haseler/IOW | PS | 0,977 | PS_0,977 | 2018-02-01 | keine | 2018-02-20 | ATR Golden Gate |  | PS | 924 | > | 25
Sweden | Sample23 | 23_5 | MPoll | white, big | Sand-rake |  | 03.08.17 | Kivik | Mirco Haseler/IOW | PE | 0,932 | PE_0,932 | 2018-02-01 | keine | 2018-02-20 | ATR Golden Gate |  | PE | 956 | > | 60
Sweden | Sample23 | 23_9(a) | MPoll | blue label | Sand-rake |  | 03.08.17 | Kivik | Mirco Haseler/IOW | PP | 0,944 | PP_0,944 | 2018-02-01 | keine | 2018-02-20 | ATR Golden Gate |  | PP | 936 | > | 33
Sweden | Sample23 | 23_9(b) | MPoll | red label | Sand-rake |  | 03.08.17 | Kivik | Mirco Haseler/IOW | UN, PP | 0,557 | UN, PP_0,557 | 2018-02-01 | keine |  |  | sample is missing
Sweden | Sample23 | 23_4 | MPoll | white, straw | Sand-rake |  | 03.08.17 | Kivik | Mirco Haseler/IOW | PP | 0,985 | PP_0,985 | 2018-02-01 | keine | 2018-02-20 | ATR Golden Gate |  | PP | 969 | > | 100
Sweden | Sample23 | 23_21 | MPoll | white | Sand-rake |  | 03.08.17 | Kivik | Mirco Haseler/IOW | PE | 0,992 | PE_0,992 | 2018-02-01 | keine | 2018-02-20 | ATR Golden Gate |  | PE | 970 | > | 13
Sweden | Sample23 | 23_17 | MPoll | blue | Sand-rake |  | 03.08.17 | Kivik | Mirco Haseler/IOW | PP | 0,919 | PP_0,919 | 2018-02-01 | keine | 2018-02-20 | ATR Golden Gate |  | PP | 951 | > | 20
Sweden | Sample23 | 23_16 | MPoll | green | Sand-rake |  | 03.08.17 | Kivik | Mirco Haseler/IOW | UN, PP | 0,767 | UN, PP_0,767 | 2018-02-01 | keine | 2018-02-20 | ATR Golden Gate |  | PP | 946 | > | 25
Sweden | Umea_1 | Umea_1_7 | MPoll | dark blue | Sand-rake |  | 27.07.17 | Normjöle | Mirco Haseler/IOW | UN, PA | 0,859 | UN, PA_0,859 | 2018-02-01 | keine
Sweden | Umea_1 | 1_19 | MPoll | transp | Sand-rake |  | 27.07.17 | Normjöle | Mirco Haseler/IOW | PP | 0,992 | PP_0,992 | 2018-02-01 | keine
Sweden | Umea_1 | 1_27 | MPoll | green | Sand-rake |  | 27.07.17 | Normjöle | Mirco Haseler/IOW | PP | 0,984 | PP_0,984 | 2018-02-01 | keine
Sweden | Umea_1 | 1_28 | MPoll | transp | Sand-rake |  | 27.07.17 | Normjöle | Mirco Haseler/IOW | PP | 0,984 | PP_0,984 | 2018-02-01 | keine
Sweden | Umea_2 | Umea_2_2(a) | MPoll | transp | Sand-rake |  | 27.07.17 | Normjöle | Mirco Haseler/IOW | PE | 0,992 | PE_0,992 | 2018-02-01 | keine
Sweden | Umea_2 | 2_2(b) | MPoll | red | Sand-rake |  | 27.07.17 | Normjöle | Mirco Haseler/IOW | PP | 0,980 | PP_0,980 | 2018-02-01 | keine
Sweden | Umea_2 | 2_3(a) | MPoll | grey | Sand-rake |  | 27.07.17 | Normjöle | Mirco Haseler/IOW | PE | 0,967 | PE_0,967 | 2018-02-01 | keine
Sweden | Umea_2 | 2_3(b) | MPoll | transp | Sand-rake |  | 27.07.17 | Normjöle | Mirco Haseler/IOW | PP | 0,987 | PP_0,987 | 2018-02-01 | keine
Sweden | Umea_2 | 2_3(c) | MPoll | blue | Sand-rake |  | 27.07.17 | Normjöle | Mirco Haseler/IOW | PVC | 0,916 | PVC_0,916 | 2018-02-01 | keine
Sweden | Umea_2 | 2_4(a) | MPoll | red | Sand-rake |  | 27.07.17 | Normjöle | Mirco Haseler/IOW | PE | 0,992 | PE_0,992 | 2018-02-01 | keine
Sweden | Umea_2 | 2_4(b) | MPoll | yellow | Sand-rake |  | 27.07.17 | Normjöle | Mirco Haseler/IOW | PP | 0,968 | PP_0,968 | 2018-02-01 | keine
Sweden | Umea_2 | 2_5(a) | MPoll | light blue | Sand-rake |  | 27.07.17 | Normjöle | Mirco Haseler/IOW | PVC | 0,956 | PVC_0,956 | 2018-02-01 | keine
Sweden | Umea_2 | 2_5(b) | MPoll | yellow, round | Sand-rake |  | 27.07.17 | Normjöle | Mirco Haseler/IOW | PP | 0,961 | PP_0,961 | 2018-02-01 | keine
Sweden | Umea_2 | 2_6 | MPoll | white, round | Sand-rake |  | 27.07.17 | Normjöle | Mirco Haseler/IOW | PE | 0,987 | PE_0,987 | 2018-02-01 | keine
Sweden | Umea_2 | 2_8 | MPoll | transp | Sand-rake |  | 27.07.17 | Normjöle | Mirco Haseler/IOW | UN, PVDF | 0,659 | UN, PVDF_0,659 | 2018-02-01 | keine
Sweden | Umea_2 | 2_9(a) | MPoll | white | Sand-rake |  | 27.07.17 | Normjöle | Mirco Haseler/IOW | PP | 0,998 | PP_0,998 | 2018-02-01 | keine
Sweden | Umea_2 | 2_9(b) | MPoll | blue | Sand-rake |  | 27.07.17 | Normjöle | Mirco Haseler/IOW | PP | 0,997 | PP_0,997 | 2018-02-01 | keine
Sweden | Umea_2 | 2_10(a) | MPoll | transp | Sand-rake |  | 27.07.17 | Normjöle | Mirco Haseler/IOW | PP | 0,972 | PP_0,972 | 2018-02-01 | keine
Sweden | Umea_2 | 2_10(b) | MPoll | brownish | Sand-rake |  | 27.07.17 | Normjöle | Mirco Haseler/IOW | PE | 0,920 | PE_0,920 | 2018-02-01 | keine
Sweden | Umea_2 | 2_11(a) | MPoll | light blue | Sand-rake |  | 27.07.17 | Normjöle | Mirco Haseler/IOW | PP | 0,969 | PP_0,969 | 2018-02-01 | keine
Sweden | Umea_2 | 2_11(b) | MPoll | light blue | Sand-rake |  | 27.07.17 | Normjöle | Mirco Haseler/IOW | PP | 0,975 | PP_0,975 | 2018-02-01 | keine
Sweden | Umea_2 | 2_11(c) | MPoll | dark blue | Sand-rake |  | 27.07.17 | Normjöle | Mirco Haseler/IOW | PET | 0,916 | PET_0,916 | 2018-02-01 | keine
Sweden | Umea_2 | 2_12(a) | MPoll | yellowish | Sand-rake |  | 27.07.17 | Normjöle | Mirco Haseler/IOW | PP | 0,999 | PP_0,999 | 2018-02-01 | keine
Sweden | Umea_2 | 2_12(b) | MPoll | white | Sand-rake |  | 27.07.17 | Normjöle | Mirco Haseler/IOW | PE | 0,997 | PE_0,997 | 2018-02-01 | keine
Sweden | Umea_2 | 2_12(c) | MPoll | transp | Sand-rake |  | 27.07.17 | Normjöle | Mirco Haseler/IOW | PP | 0,997 | PP_0,997 | 2018-02-01 | keine
Sweden | Umea_2 | 2_13(a) | MPoll | light blue | Sand-rake |  | 27.07.17 | Normjöle | Mirco Haseler/IOW | UN, PP | 0,819 | UN, PP_0,819 | 2018-02-01 | keine
Sweden | Umea_2 | 2_13(b) | MPoll | transp | Sand-rake |  | 27.07.17 | Normjöle | Mirco Haseler/IOW | PE | 0,964 | PE_0,964 | 2018-02-01 | keine
Sweden | Umea_2 | 2_13(c) | MPoll | green | Sand-rake |  | 27.07.17 | Normjöle | Mirco Haseler/IOW | PE | 0,940 | PE_0,940 | 2018-02-01 | keine
Sweden | Umea_2 | 2_14(a) | MPoll | white-grey | Sand-rake |  | 27.07.17 | Normjöle | Mirco Haseler/IOW | PE | 0,969 | PE_0,969 | 2018-02-01 | keine
Sweden | Umea_2 | 2_14(b) | MPoll | yellowish | Sand-rake |  | 27.07.17 | Normjöle | Mirco Haseler/IOW | PE | 0,962 | PE_0,962 | 2018-02-01 | keine
Sweden | Umea_2 | 2_14(c) | MPoll | transp | Sand-rake |  | 27.07.17 | Normjöle | Mirco Haseler/IOW | PP | 0,998 | PP_0,998 | 2018-02-01 | keine
Sweden | Umea_2 | 2_14(d) | MPoll | red | Sand-rake |  | 27.07.17 | Normjöle | Mirco Haseler/IOW | PS | 0,980 | PS_0,980 | 2018-02-01 | keine
Sweden | Umea_2 | 2_14(e) | MPoll | white | Sand-rake |  | 27.07.17 | Normjöle | Mirco Haseler/IOW | PP | 0,966 | PP_0,966 | 2018-02-01 | keine
Sweden | Umea_2 | 2_15(a) | MPoll | transp | Sand-rake |  | 27.07.17 | Normjöle | Mirco Haseler/IOW | PP | 0,998 | PP_0,998 | 2018-02-01 | keine
Sweden | Umea_2 | 2_15(b) | MPoll | red | Sand-rake |  | 27.07.17 | Normjöle | Mirco Haseler/IOW | PP | 0,998 | PP_0,998 | 2018-02-01 | keine
Sweden | Umea_2 | 2_16 | MPoll | transp | Sand-rake |  | 27.07.17 | Normjöle | Mirco Haseler/IOW | PP | 0,945 | PP_0,945 | 2018-02-01 | keine
Sweden | Umea_2 | 2_18 | MPoll | red | Sand-rake |  | 27.07.17 | Normjöle | Mirco Haseler/IOW | PP | 0,994 | PP_0,994 | 2018-02-01 | keine
Sweden | Umea_2 | 2_19(a) | MPoll | white | Sand-rake |  | 27.07.17 | Normjöle | Mirco Haseler/IOW | PVC | 0,946 | PVC_0,946 | 2018-02-01 | keine
Sweden | Umea_2 | 2_19(b) | MPoll | transp | Sand-rake |  | 27.07.17 | Normjöle | Mirco Haseler/IOW | PP | 0,985 | PP_0,985 | 2018-02-01 | keine
Sweden | Umea_2 | 2_20(a) | MPoll | transp | Sand-rake |  | 27.07.17 | Normjöle | Mirco Haseler/IOW | PP | 0,969 | PP_0,969 | 2018-02-01 | keine
Sweden | Umea_2 | 2_20(b) | MPoll | white | Sand-rake |  | 27.07.17 | Normjöle | Mirco Haseler/IOW | PP | 0,986 | PP_0,986 | 2018-02-01 | keine
Sweden | Umea_2 | 2_21(a) | MPoll | white | Sand-rake |  | 27.07.17 | Normjöle | Mirco Haseler/IOW | PE | 0,995 | PE_0,995 | 2018-02-01 | keine
Sweden | Umea_2 | 2_21(b) | MPoll | white, triangle | Sand-rake |  | 27.07.17 | Normjöle | Mirco Haseler/IOW | PP | 0,983 | PP_0,983 | 2018-02-01 | keine
Sweden | Umea_2 | 2_21(c) | MPoll | grey | Sand-rake |  | 27.07.17 | Normjöle | Mirco Haseler/IOW | PE | 0,998 | PE_0,998 | 2018-02-01 | keine
Sweden | Umea_3 | Umea_3_1(a) | MPoll | white | Sand-rake |  | 01.08.17 | Normjöle | Mirco Haseler/IOW | PVC | 0,985 | PVC_0,985 | 2018-02-01 | keine | 2018-02-19 | ATR Golden Gate | adipic acid polyester | Polyester | 810 | > | 7.5
Sweden | Umea_3 | 1(b) | MPoll | green, baloon | Sand-rake |  | 01.08.17 | Normjöle | Mirco Haseler/IOW | UN, PVC | 0,872 | UN, PVC_0,872 | 2018-02-01 | keine | 2018-02-19 | ATR Golden Gate | unsicher, aber kein PVC! | Polyisoprene/Kautschuk |  | = | 5 | 2018-03-07 | Renishaw |  | Pigment Green | - | 78.48
Sweden | Umea_3 | 3_3(a) | MPoll | big/transparent | Sand-rake |  | 01.08.17 | Normjöle | Mirco Haseler/IOW | PP | 0,982 | PP_0,982 | 2018-02-01 | keine | 2018-02-20 | ATR Golden Gate |  | PP | 906 | > | 55
Sweden | Umea_3 | 3_3(b) | MPoll | small/transp | Sand-rake |  | 01.08.17 | Normjöle | Mirco Haseler/IOW | PVC | 0,853 | PVC_0,853 | 2018-02-01 | keine | 2018-02-19 | ATR Golden Gate |  | PP | 846 | > | 30
Sweden | Umea_3 | 3_3(c) | MPoll | Yellow | Sand-rake |  | 01.08.17 | Normjöle | Mirco Haseler/IOW | PET | 0,945 | PET_0,945 | 2018-02-01 | keine | 2018-02-19 | ATR Golden Gate |  | PET | 712 | > | 15
Sweden | Umea_3 | 3_3(d) | MPoll | Red | Sand-rake |  | 01.08.17 | Normjöle | Mirco Haseler/IOW | UN, PA | 0,892 | UN, PA_0,892 | 2018-02-01 | keine | 2018-02-19 | ATR Golden Gate |  | PA6 | 718 | > | 9
Sweden | Umea_3 | 3_4 | MPoll | transp | Sand-rake |  | 01.08.17 | Normjöle | Mirco Haseler/IOW | PP | 0,994 | PP_0,994 | 2018-02-01 | keine | 2018-02-19 | ATR Golden Gate |  | PP | 987 | > | 18
Sweden | Umea_3 | 3_6 | MPoll | transp | Sand-rake |  | 01.08.17 | Normjöle | Mirco Haseler/IOW | PE | 0,902 | PE_0,902 | 2018-02-01 | keine | 2018-02-19 | ATR Golden Gate |  | PE | 995 | > | 7
Sweden | Umea_3 | 3_7 | MPoll | baloon | Sand-rake |  | 27.07.17 | Normjöle | Mirco Haseler/IOW | UN, PVC | 0,878 | UN, PVC_0,878 | 2018-02-01 | keine |  |  | sample is missing
Sweden | Umea_3 | 3_8(a) | MPoll | round | Sand-rake |  | 27.07.17 | Normjöle | Mirco Haseler/IOW | PE | 0,994 | PE_0,994 | 2018-02-01 | keine | 2018-02-19 | ATR Golden Gate |  | PE | 979 | = | 5
Sweden | Umea_3 | 3_8(b) | MPoll | blue | Sand-rake |  | 27.07.17 | Normjöle | Mirco Haseler/IOW | PE | 0,992 | PE_0,992 | 2018-02-01 | keine | 2018-02-19 | ATR Golden Gate |  | PE | 963 | = | 5
Sweden | Umea_3 | 3_8(c) | MPoll | paint | Sand-rake |  | 27.07.17 | Normjöle | Mirco Haseler/IOW | UN,PVC | 0,569 | UN,PVC_0,569 | 2018-02-01 | keine |  |  | sample is missing
Sweden | Umea_3 | 3_12(a) | MPoll | pink | Sand-rake |  | 27.07.17 | Normjöle | Mirco Haseler/IOW | PP | 0,998 | PP_0,998 | 2018-02-01 | keine | 2018-02-19 | ATR Golden Gate |  | PP | 866 | = | 5
Sweden | Umea_3 | 3_12(b) | MPoll | blue | Sand-rake |  | 27.07.17 | Normjöle | Mirco Haseler/IOW | UN, PVC | 0,892 | UN, PVC_0,892 | 2018-02-01 | keine | 2018-02-19 | ATR Golden Gate | unsicher, aber kein PVC! | Polyisoprene/Kautschuk |  | > | 12 | 2018-03-07 | Renishaw |  | Chloroprene-rubber + Pigment Blue | 51.74 | 66.92
Sweden | Umea_3 | 3_12(c) | MPoll | yellowish | Sand-rake |  | 27.07.17 | Normjöle | Mirco Haseler/IOW | UN, PA | 0,824 | UN, PA_0,824 | 2018-02-01 | keine | 2018-02-19 | ATR Golden Gate |  | PA | 667 | > | 20
Sweden | Umea_3 | 3_12(d) | MPoll | dark | Sand-rake |  | 27.07.17 | Normjöle | Mirco Haseler/IOW | PVC | 0,911 | PVC_0,911 | 2018-02-01 | keine | 2018-02-19 | ATR Golden Gate |  | PA |  | > | 20
Sweden | Umea_3 | 3_13(a) | MPoll | brown | Sand-rake |  | 27.07.17 | Normjöle | Mirco Haseler/IOW | PP | 0,950 | PP_0,950 | 2018-02-01 | keine | 2018-02-19 | ATR Golden Gate |  | PP | 890 | > | 24
Sweden | Umea_3 | 3_13(b) | MPoll | tranp | Sand-rake |  | 27.07.17 | Normjöle | Mirco Haseler/IOW | PP | 0,909 | PP_0,909 | 2018-02-01 | keine | 2018-02-19 | ATR Golden Gate |  | PP | 981 | > | 22
Sweden | Umea_3 | 3_13(c) | MPoll | Yellow | Sand-rake |  | 27.07.17 | Normjöle | Mirco Haseler/IOW | PE | 0,990 | PE_0,990 | 2018-02-01 | keine | 2018-02-19 | ATR Golden Gate |  | PE | 996 | > | 90
Sweden | Umea_3 | 3_14(a) | MPoll | Ovale | Sand-rake |  | 27.07.17 | Normjöle | Mirco Haseler/IOW | PE | 0,911 | PE_0,911 | 2018-02-01 | keine | 2018-02-19 | ATR Golden Gate |  | PE | 951 | > | 28
Sweden | Umea_3 | 3_14(b) | MPoll | grey | Sand-rake |  | 27.07.17 | Normjöle | Mirco Haseler/IOW | PE | 0,911 | PE_0,911 | 2018-02-01 | keine | 2018-02-19 | ATR Golden Gate |  | PE | 997 | > | 20
Sweden | Umea_3 | 3_14(c) | MPoll | green | Sand-rake |  | 27.07.17 | Normjöle | Mirco Haseler/IOW | PP | 0,931 | PP_0,931 | 2018-02-01 | keine | 2018-02-19 | ATR Golden Gate |  | PP | 981 | > | 55
Sweden | Umea_3 | 3_14(d) | MPoll | transp | Sand-rake |  | 27.07.17 | Normjöle | Mirco Haseler/IOW | PE | 0,966 | PE_0,966 | 2018-02-01 | keine | 2018-02-20 | ATR Golden Gate |  | PE | 992 | > | 30
Sweden | Umea_3 | 3_18 | MPoll | transp | Sand-rake |  | 27.07.17 | Normjöle | Mirco Haseler/IOW | PP | 0,964 | PP_0,964 | 2018-02-01 | keine | 2018-02-19 | ATR Golden Gate |  | PP | 819 | > | 40
Sweden | Umea_3 | 3_19(a) | MPoll | yellow, triangle | Sand-rake |  | 27.07.17 | Normjöle | Mirco Haseler/IOW | PP | 0,993 | PP_0,993 | 2018-02-01 | keine | 2018-02-19 | ATR Golden Gate |  | PP | 458 | > | 15
Sweden | Umea_3 | 3_19(b) | MPoll | white | Sand-rake |  | 27.07.17 | Normjöle | Mirco Haseler/IOW | PP | 0,995 | PP_0,995 | 2018-02-01 | keine | 2018-02-19 | ATR Golden Gate |  | PP | 884 | > | 13
Sweden | Umea_3 | 3_19(c) | MPoll | small | Sand-rake |  | 27.07.17 | Normjöle | Mirco Haseler/IOW | PE | 0,951 | PE_0,951 | 2018-02-01 | keine | 2018-02-19 | ATR Golden Gate |  | EVA | 859 | > | 7
Sweden | Umea_4 | 4_1(a) | MPoll | white | Sand-rake |  | 27.07.17 | Sormjöle | Mirco Haseler/IOW | PP | 0,999 | PP_0,999 | 2018-02-01 | keine | 2018-02-20 | ATR Golden Gate |  | PP | 959 | > | 9
Sweden | Umea_4 | 4_1(b) | MPoll | white | Sand-rake |  | 27.07.17 | Sormjöle | Mirco Haseler/IOW | PP | 0,999 | PP_0,999 | 2018-02-01 | keine | 2018-02-20 | ATR Golden Gate |  | PP | 958 | > | 10
Sweden | Umea_4 | 4_12 | MPoll |  | Sand-rake |  | 27.07.17 | Sormjöle | Mirco Haseler/IOW | PE | 0,960 | PE_0,960 | 2018-02-01 | keine |  |  | sample is missing
Sweden | Umea_4 | 4_14(a) | MPoll | greenish | Sand-rake |  | 27.07.17 | Sormjöle | Mirco Haseler/IOW | PE | 0,992 | PE_0,992 | 2018-02-01 | keine | 2018-02-20 | ATR Golden Gate |  | PE | 933 | > | 11
Sweden | Umea_4 | 4_14(b) | MPoll | blue | Sand-rake |  | 27.07.17 | Sormjöle | Mirco Haseler/IOW | PP | 0,996 | PP_0,996 | 2018-02-01 | keine | 2018-02-20 | ATR Golden Gate |  | PP | 959 | > | 8
Sweden | Umea_4 | 4_14(c) | MPoll | white | Sand-rake |  | 27.07.17 | Sormjöle | Mirco Haseler/IOW | PS | 0,997 | PS_0,997 | 2018-02-01 | keine | 2018-02-20 | ATR Golden Gate |  | PS | 939 | > | 14
Sweden | Umea_4 | 4_15(a) | MPoll | yellowish | Sand-rake |  | 27.07.17 | Sormjöle | Mirco Haseler/IOW | PP | 0,996 | PP_0,996 | 2018-02-01 | keine | 2018-02-20 | ATR Golden Gate |  | PP | 963 | > | 25
Sweden | Umea_4 | 4_15(b) | MPoll | transp | Sand-rake |  | 27.07.17 | Sormjöle | Mirco Haseler/IOW | PP | 0,997 | PP_0,997 | 2018-02-01 | keine | 2018-02-20 | ATR Golden Gate |  | PP | 960 | > | 15
Sweden | Umea_4 | 4_16(a) | MPoll | green | Sand-rake |  | 27.07.17 | Sormjöle | Mirco Haseler/IOW | PP | 0,993 | PP_0,993 | 2018-02-01 | keine | 2018-02-20 | ATR Golden Gate |  | PP | 977 | > | 18
Sweden | Umea_4 | 4_16(b) | MPoll | white | Sand-rake |  | 27.07.17 | Sormjöle | Mirco Haseler/IOW | PP | 0,995 | PP_0,995 | 2018-02-01 | keine | 2018-02-20 | ATR Golden Gate |  | PP | 973 | > | 8
Sweden | Umea_4 | 4_16(c) | MPoll | white | Sand-rake |  | 27.07.17 | Sormjöle | Mirco Haseler/IOW | PP | 0,992 | PP_0,992 | 2018-02-01 | keine | 2018-02-20 | ATR Golden Gate |  | PP | 964 | > | 6
Sweden | Umea_4 | 4_17(a) | MPoll | transp | Sand-rake |  | 27.07.17 | Sormjöle | Mirco Haseler/IOW | PE | 0,995 | PE_0,995 | 2018-02-01 | keine | 2018-02-20 | ATR Golden Gate |  | PE | 974 | > | 40
Sweden | Umea_4 | 4_17(b) | MPoll | pink | Sand-rake |  | 27.07.17 | Sormjöle | Mirco Haseler/IOW | PE | 0,995 | PE_0,995 | 2018-02-01 | keine | 2018-02-20 | ATR Golden Gate |  | PE | 865 | > | 6
Sweden | Umea_4 | 4_17(c) | MPoll | transp, square | Sand-rake |  | 27.07.17 | Sormjöle | Mirco Haseler/IOW | PP | 0,997 | PP_0,997 | 2018-02-01 | keine | 2018-02-20 | ATR Golden Gate |  | PP | 962 | > | 8
Sweden | Umea_4 | 4_18(a) | MPoll | tranp | Sand-rake |  | 27.07.17 | Sormjöle | Mirco Haseler/IOW | PP | 0,917 | PP_0,917 | 2018-02-01 | keine | 2018-02-26 | PerkinElmer ATR |  | PP |  | > | 55
Sweden | Umea_4 | 4_18(b) | MPoll | white | Sand-rake |  | 27.07.17 | Sormjöle | Mirco Haseler/IOW | PE | 0,997 | PE_0,997 | 2018-02-01 | keine | 2018-02-20 | ATR Golden Gate |  | PE | 911 | > | 15
Sweden | Umea_4 | 4_18(c) | MPoll | green | Sand-rake |  | 27.07.17 | Sormjöle | Mirco Haseler/IOW | PE | 0,989 | PE_0,989 | 2018-02-01 | keine | 2018-02-20 | ATR Golden Gate |  | PE | 971 | < | 4
Sweden | Umea_4 | 4_18(d) | MPoll | blue | Sand-rake | same piece both | 27.07.17 | Sormjöle | Mirco Haseler/IOW | UN, ABS | 0,846 | UN, ABS_0,846 | 2018-02-01 | keine | 2018-02-20 | ATR Golden Gate | polyester structure, inorganics | unidentified |  | < | 4
Sweden | Umea_4 | 4_18(d) | MPoll | red | Sand-rake | sides different | 27.07.17 | Sormjöle | Mirco Haseler/IOW | UN, PVC | 0,793 | UN, PVC_0,793 | 2018-02-01 | keine | 2018-02-20 | ATR Golden Gate | Alkyd resin based on phthalic acid | Alkyd resin | 869 | < | 4
Sweden | Umea_4 | 4_20 | MPoll | rectangular, transp, big | Sand-rake |  | 27.07.17 | Sormjöle | Mirco Haseler/IOW | PE | 0,996 | PE_0,996 | 2018-02-01 | keine | 2018-02-20 | ATR Golden Gate |  | PE | 972 | > | 17
Sweden | Umea_4 | 4_3(a) | MPoll | blue | Sand-rake |  | 27.07.17 | Sormjöle | Mirco Haseler/IOW | PP | 0,983 | PP_0,983 | 2018-02-01 | keine | 2018-02-20 | ATR Golden Gate |  | PP | 820 | < | 4
Sweden | Umea_4 | 4_3(b) | MPoll | yellowish | Sand-rake |  | 27.07.17 | Sormjöle | Mirco Haseler/IOW | PE | 0,982 | PE_0,982 | 2018-02-01 | keine | 2018-02-20 | ATR Golden Gate |  | PE | 860 | > | 9
Sweden | Umea_4 | 4_4(a) | MPoll | greyish | Sand-rake |  | 27.07.17 | Sormjöle | Mirco Haseler/IOW | PE | 0,987 | PE_0,987 | 2018-02-01 | keine | 2018-02-20 | ATR Golden Gate |  | PE | 890 | > | 21
Sweden | Umea_4 | 4_4(b) | MPoll | red, triangle | Sand-rake |  | 27.07.17 | Sormjöle | Mirco Haseler/IOW | PE | 0,990 | PE_0,990 | 2018-02-01 | keine | 2018-02-20 | ATR Golden Gate |  | PE | 997 | > | 6
Sweden | Umea_4 | 4_4(c) | MPoll | yellowish | Sand-rake |  | 27.07.17 | Sormjöle | Mirco Haseler/IOW | PE | 0,987 | PE_0,987 | 2018-02-01 | keine | 2018-02-20 | ATR Golden Gate |  | PE | 846 | > | 9
Sweden | Umea_4 | 4_5(a) | MPoll | pink | Sand-rake |  | 27.07.17 | Sormjöle | Mirco Haseler/IOW | PE | 0,995 | PE_0,995 | 2018-02-01 | keine | 2018-02-20 | ATR Golden Gate |  | PE | 885 | > | 6
Sweden | Umea_4 | 4_5(b) | MPoll | white-tranp | Sand-rake |  | 27.07.17 | Sormjöle | Mirco Haseler/IOW | PP | 0,999 | PP_0,999 | 2018-02-01 | keine | 2018-02-20 | ATR Golden Gate |  | PP | 921 | > | 8
Sweden | Umea_4 | 4_5(c) | MPoll | white | Sand-rake |  | 27.07.17 | Sormjöle | Mirco Haseler/IOW | PE | 0,994 | PE_0,994 | 2018-02-01 | keine | 2018-02-20 | ATR Golden Gate |  | PE | 961 | = | 5
Sweden | Umea_4 | 4_6(a) | MPoll | red | Sand-rake |  | 27.07.17 | Sormjöle | Mirco Haseler/IOW | PVC | 0,966 | PVC_0,966 | 2018-02-01 | keine | 2018-02-20 | ATR Golden Gate | unsicher | PVC mit Carbonyl? | 670 | > | 42 | 2018-03-07 | Renishaw |  | Polyvinylchlorid | 81.74 | -
Sweden | Umea_4 | 4_6(b) | MPoll | triangle, red | Sand-rake |  | 27.07.17 | Sormjöle | Mirco Haseler/IOW | PE | 0,993 | PE_0,993 | 2018-02-01 | keine | 2018-02-20 | ATR Golden Gate |  | PE | 948 | > | 10
Sweden | Umea_4 | 4_6(c) | MPoll | yellow | Sand-rake | same piece both | 27.07.17 | Sormjöle | Mirco Haseler/IOW | UN, PU | 0,752 | UN, PU_0,752 | 2018-02-01 | keine | 2018-02-20 | ATR Golden Gate |  | PU | 863 | > | 21
Sweden | Umea_4 | 4_6(c) | MPoll | white | Sand-rake | sides different | 27.07.17 | Sormjöle | Mirco Haseler/IOW | PVC | 0,980 | PVC_0,980 | 2018-02-01 | keine | 2018-02-20 | ATR Golden Gate | Neocryl XK | Polyacrylate | 928 | > | 21
Sweden | Umea_4 | 4_6(d) | MPoll | white | Sand-rake |  | 27.07.17 | Sormjöle | Mirco Haseler/IOW | PE | 0,991 | PE_0,991 | 2018-02-01 | keine | 2018-02-20 | ATR Golden Gate |  | PE | 959 | > | 9
Sweden | Umea_4 | 4_8(a) | MPoll | white | Sand-rake |  | 27.07.17 | Sormjöle | Mirco Haseler/IOW | PP | 0,992 | PP_0,992 | 2018-02-01 | keine | 2018-02-20 | ATR Golden Gate |  | PP | 962 | > | 16
Sweden | Umea_4 | 4_8(b) | MPoll | green, rubber | Sand-rake |  | 27.07.17 | Sormjöle | Mirco Haseler/IOW | PVC | 0,901 | PVC_0,901 | 2018-02-01 | keine | 2018-02-20 | ATR Golden Gate |  | unidentified |  | > | 30 | 2018-03-07 | Renishaw | Polymerart unklar, aber kein PVC! | Pigment Green | - | 71.69
Sweden | Umea_4 | 4_8(c) | MPoll | blue, triangle | Sand-rake |  | 27.07.17 | Sormjöle | Mirco Haseler/IOW | PP | 0,995 | PP_0,995 | 2018-02-01 | keine | 2018-02-20 | ATR Golden Gate |  | PP | 962 | > | 19
Sweden | Umea_4 | 4_8(d) | MPoll | white | Sand-rake |  | 27.07.17 | Sormjöle | Mirco Haseler/IOW | PP | 0,999 | PP_0,999 | 2018-02-01 | keine | 2018-02-20 | ATR Golden Gate |  | PP | 926 | > | 15
Sweden | Umea_4 | 4_8(e) | MPoll | yellowish | Sand-rake |  | 27.07.17 | Sormjöle | Mirco Haseler/IOW | PE | 0,927 | PE_0,927 | 2018-02-01 | keine | 2018-02-20 | ATR Golden Gate | very contaminated | PE | 905 | > | 10
Sweden | Umea_4 | 4_9 | MPoll | green | Sand-rake |  | 27.07.17 | Sormjöle | Mirco Haseler/IOW | PE | 0,995 | PE_0,995 | 2018-02-01 | keine | 2018-02-20 | ATR Golden Gate |  | PE | 970 | > | 6
Sweden | Umea_4 | Umea_4_10 | MPoll | rectangular, white | Sand-rake |  | 27.07.17 | Sormjöle | Mirco Haseler/IOW | PE | 0,998 | PE_0,998 | 2018-02-01 | keine | 2018-02-20 | ATR Golden Gate |  | PE | 887 | > | 14
Sweden | Umea_5 | Umea_5_1 | MPoll | green | Sand-rake |  | 27.07.17 | Sormjöle | Mirco Haseler/IOW | PP | 0,975 | PP_0,975 | 2018-02-01 | keine | 2018-02-19 | ATR Golden Gate | allgemein Polyolefin | PP |  | > | 40
Sweden | Umea_5 | 5_20(a) | MPoll | white | Sand-rake |  | 27.07.17 | Sormjöle | Mirco Haseler/IOW | PS | 0,982 | PS_0,982 | 2018-02-01 | keine | 2018-02-20 | ATR Golden Gate |  | PS | 809 | < | 4
Sweden | Umea_5 | 5_20(b) | MPoll | blue | Sand-rake |  | 27.07.17 | Sormjöle | Mirco Haseler/IOW | PP | 0,994 | PP_0,994 | 2018-02-01 | keine | 2018-02-20 | ATR Golden Gate |  | PP | 899 | > | 6
Sweden | Umea_5 | 5_19 | MPoll | black | Sand-rake |  | 27.07.17 | Sormjöle | Mirco Haseler/IOW |  |  |  | 2018-02-01 | keine | 2018-02-19 | ATR Golden Gate |  | PE | 900 | < | 4
Sweden | Umea_5 | 5_17(a) | MPoll | white | Sand-rake |  | 27.07.17 | Sormjöle | Mirco Haseler/IOW | PS | 0,980 | PS_0,980 | 2018-02-01 | keine | 2018-02-20 | ATR Golden Gate |  | PS | 875 | < | 2
Sweden | Umea_5 | 5_17(b) | MPoll | white | Sand-rake |  | 27.07.17 | Sormjöle | Mirco Haseler/IOW | PS | 0,934 | PS_0,934 | 2018-02-01 | keine | 2018-02-20 | ATR Golden Gate |  | PS | 854 | < | 4
Sweden | Umea_5 | 5_17(c) | MPoll | transp | Sand-rake |  | 27.07.17 | Sormjöle | Mirco Haseler/IOW | PS | 0,929 | PS_0,929 | 2018-02-01 | keine | 2018-02-20 | ATR Golden Gate |  | PS | 825 | < | 4
Sweden | Umea_5 | 5_17(d) | MPoll | yellowish | Sand-rake |  | 27.07.17 | Sormjöle | Mirco Haseler/IOW | PS | 0,990 | PS_0,990 | 2018-02-01 | keine | 2018-02-19 | ATR Golden Gate |  | PS | 774 | > | 7
Sweden | Umea_5 | 5_17(e) | MPoll | transp | Sand-rake |  | 27.07.17 | Sormjöle | Mirco Haseler/IOW | PE | 0,973 | PE_0,973 | 2018-02-01 | keine | 2018-02-19 | ATR Golden Gate |  | PE | 787 | > | 7
Sweden | Umea_5 | 5_8 | MPoll | white, round | Sand-rake |  | 27.07.17 | Sormjöle | Mirco Haseler/IOW | PS | 0,943 | PS_0,943 | 2018-02-01 | keine | 2018-02-19 | ATR Golden Gate |  | PS | 759 | < | 4
Sweden | Umea_5 | 5_16(a) | MPoll | white | Sand-rake |  | 27.07.17 | Sormjöle | Mirco Haseler/IOW | PS | 0,960 | PS_0,960 | 2018-02-01 | keine | 2018-02-20 | ATR Golden Gate |  | PS | 820 | > | 6
Sweden | Umea_5 | 5_16(b) | MPoll | blue | Sand-rake |  | 27.07.17 | Sormjöle | Mirco Haseler/IOW | PP | 0,970 | PP_0,970 | 2018-02-01 | keine | 2018-02-20 | ATR Golden Gate | mixture PP and PE | PP-PE |  | > | 16
Sweden | Umea_5 | 5_9(a) | MPoll | yellowish, round | Sand-rake |  | 27.07.17 | Sormjöle | Mirco Haseler/IOW | PE | 0,993 | PE_0,993 | 2018-02-01 | keine | 2018-02-19 | ATR Golden Gate |  | PE | 997 | = | 5
Sweden | Umea_5 | 5_9(b) | MPoll | small | Sand-rake |  | 27.07.17 | Sormjöle | Mirco Haseler/IOW | PP | 0,998 | PP_0,998 | 2018-02-01 | keine | 2018-02-20 | ATR Golden Gate |  | PP | 842 | < | 4
Sweden | Umea_5 | 5_10(a) | MPoll | dark blue | Sand-rake |  | 27.07.17 | Sormjöle | Mirco Haseler/IOW | UN, PVC | 0,832 | UN, PVC_0,832 | 2018-02-01 | keine | 2018-02-19 | ATR Golden Gate | unidentified | unidentified |  | > | 6
Sweden | Umea_5 | 5_10(b) | MPoll | white | Sand-rake |  | 27.07.17 | Sormjöle | Mirco Haseler/IOW | PE | 0,992 | PE_0,992 | 2018-02-01 | keine | 2018-02-19 | ATR Golden Gate | Spektrum mit Verunreinigungen | PE | 567 | = | 5
Sweden | Umea_5 | 5_11(a) | MPoll | small | Sand-rake |  | 27.07.17 | Sormjöle | Mirco Haseler/IOW | PS | 0,954 | PS_0,954 | 2018-02-01 | keine |  |  | verloren gegangen bei Messung |  |  | Verloren
Sweden | Umea_5 | 5_11(b) | MPoll | medium | Sand-rake |  | 27.07.17 | Sormjöle | Mirco Haseler/IOW | PS | 0,961 | PS_0,961 | 2018-02-01 | keine | 2018-02-19 | ATR Golden Gate |  | PS | 762 | = | 5
Sweden | Umea_5 | 5_11(c) | MPoll | big | Sand-rake |  | 27.07.17 | Sormjöle | Mirco Haseler/IOW | PS | 0,983 | PS_0,983 | 2018-02-01 | keine | 2018-02-20 | ATR Golden Gate |  | PS | 789 | > | 6
Sweden | Umea_5 | 5_18 | MPoll | brown | Sand-rake |  | 27.07.17 | Sormjöle | Mirco Haseler/IOW | PP | 0,939 | PP_0,939 | 2018-02-01 | keine | 2018-02-20 | ATR Golden Gate |  | PP | 839 | > | 23
Sweden | Umea_5 | 5_5(a) | MPoll | transp | Sand-rake |  | 27.07.17 | Sormjöle | Mirco Haseler/IOW | PP | 0,994 | PP_0,994 | 2018-02-01 | keine | 2018-02-19 | ATR Golden Gate |  | PP | 993 | > | 40
Sweden | Umea_5 | 5_5(b) | MPoll | brown | Sand-rake |  | 27.07.17 | Sormjöle | Mirco Haseler/IOW | PE | 0,988 | PE_0,988 | 2018-02-01 | keine | 2018-02-19 | ATR Golden Gate |  | Paraffin |  | > | 13 | 2018-03-07 | Renishaw |  | Polyethylen | 84.08 | -
Sweden | Umea_5 | 5_15(a) | MPoll | white | Sand-rake |  | 27.07.17 | Sormjöle | Mirco Haseler/IOW | PS | 0,977 | PS_0,977 | 2018-02-01 | keine | 2018-02-19 | ATR Golden Gate |  | PS | 780 | < | 4
Sweden | Umea_5 | 5_15(b) | MPoll | blue | Sand-rake |  | 27.07.17 | Sormjöle | Mirco Haseler/IOW | PP | 0,993 | PP_0,993 | 2018-02-01 | keine | 2018-02-19 | ATR Golden Gate |  | PP | 790 | > | 38

## Auswertung
Diverging results NIR <-> ATR
Sampling_location | ID | Feature (colour, shape, etc) | NIR_HitQ&Result | unidentified | NIR short | FTIR comment | FTIR-Ergebnis | FTIR short | agreement | < 5 mm | size [mm] | Raman date | Raman instrument | Raman comment | Raman result | Hitquality Polymer | Hitquality Farbe
Alvka_1 | Alvka_1_6(a) | blue | UN, PET_0,882 | UN | PET | sample name not clear (only "alvk_1-6") | Epoxypolyester | Others | no | = | 5 | 2018-03-07 | Renishaw | nur Farbstoff identifiziert | Pigment Blue 15:4 | - | 87.4
Alvka_1 | 1_6(b) | transp | UN, PA_0,683 |  |  | sample is missing
Alvka_1 | 1_16 | transp, straw | PP_0,986 |  | PP |  | PP | PP | yes | > | 150
Alvka_1 | 1_3 | red | Nylon, ABS_blend_0,957 |  | Copolymer | Fettsäure-vernetztes aliphatisches PU | PU | PU | no | > | 15
Alvka_1 | 1_5 | blue | PS_0,992 |  | PS |  | PS | PS | yes | = | 5
Alvka_1 | 1_12 | dark | UN, Nylon< ABS, blend_0,793 | UN | Copolymer | keine nähere Spezifizierung möglich | Paint polyester based | Others | no | > | 7
Alvka_1 | 1_10 | blue | UN, PA_0,662 |  |  | sample is missing
Alvka_2 | Alvka_2_13(a) | brown | PE_0,996 |  |  | sample is missing
Alvka_2 | 2_13(b) | grey | UN, PA_0,796 | UN | PA |  | PE | PE | no | < | 3
Alvka_2 | 2_18(a) | transp | PE_0,987 |  | PE |  | PE | PE | yes | > | 17
Alvka_2 | 2_18(b) | blue | ABS_0,915 |  | ABS | poly(styrene-co-acrylester) | PS-Copolymer | PS | not clear | > | 7
Alvka_2 | 2_2(a) | transp | PE_0,982 |  | PE |  | PE | PE | yes | > | 6
Alvka_2 | 2_2(b) | yellow | UN, PA_0,792 | UN | PA | unsicher, aber kein PA! | PES-Amid | Others | no | < | 4 | 2018-03-07 | Renishaw |  | Blei(II)chromat | 74.85 | -
Alvka_2 | 2_6 | yellowish | PCV_0,935 |  | PVC |  | PVC-PVAc-Copolymer | Copolymer | not clear | > | 36
Alvka_2 | 2_15(a) | big | UN, PA_0,895 | UN | PA | unsicher, aber kein PA! | Carnaubawachs (kein Kunststoff) | not plastics | no |  | 7 | 2018-03-07 | Renishaw | unsicher | Pigment Orange | - | 60.4
Alvka_2 | 2_15(b) | small | UN, PA_0,845 | UN | PA | unsicher, aber kein PA! | natürliche Komponente (kein Kunststoff) | not plastics | no | < | 3 | 2018-03-06 | Renishaw | unsicher | Pigment Orange | - | 58.94
Alvka_2 | 2_12 | transp | PP_0,954 |  | PP | frontside (PP + carbonyl group) | PP | PP | yes |  | 50
Alvka_2 | 2_12 |  |  |  |  | backside | PE | PE | not clear | > | 60
Borg_3 | Borg_3_4 | yellow | UN, PVC_0,864 | UN | PVC | unidentified | unidentified | UN | yes | > | 15 | 2018-03-07 | Renishaw |  | PVC + Pigment Yellow | 66.79 | 47.2
Borg_3 | 3_13 | yellow, toy | POM_0,986 |  | POM |  | POM | POM | yes | > | 12
Borg_3 | 3_15 | transp | PP_0,995 |  | PP |  | PP | PP | yes | > | 28
Borg_3 | 3_17 | transp | PS_0,973 |  | PS |  | PS | PS | yes | > | 65
Kivik_2 | Kivik_2_14 | light blue | PP_0,997 |  | PP |  | PP | PP | yes | > | 95
Kivik_2 | 2_19(a) | black |  |  |  | unidentified
Kivik_2 | 2_19(b) | green | PE_0.991 |  | PE |  | PE | PE | yes | > | 80
Kivik_2 | 2_10(a) | green | PP_0,997 |  | PP |  | PP | PP | yes | > | 120
Kivik_2 | 2_10(b) | whitish | PE_0,993 |  | PE |  | PE | PE | yes | > | 37
Kivik_2 | 2_10(c) | transp, square | PE_0,994 |  | PE |  | PE | PE | yes | > | 20
Kivik_2 | 2_10(d) | grey,rope | PP_0,996 |  | PP |  | PP | PP | yes | > | 100
Kivik_2 | 2_12 | grey tube | PP_0,991 |  | PP |  | PP | PP | yes | > | 45
Kivik_2 | 2_18(a) | white | PP_0,999 |  | PP |  | PP | PP | yes | > | 36
Kivik_2 | 2_18(b) | rectangular, whitish | PE_0,986 |  | PE |  | PE | PE | yes | > | 18
Kivik_2 | 2_18(c) | whitish | PE_0,987 |  | PE |  | PE | PE | yes | > | 18
Kivik_2 | 2_18(d) | white | PP_0,990 |  | PP |  | PP | PP | yes | < | 4
Kivik_2 | 2_4 | bule | PE_0,993 |  | PE |  | PE | PE | yes | > | 11
Kivik_2 | 2_9(a) | white | PE_0,996 |  | PE |  | PE | PE | yes | > | 23
Kivik_2 | 2_9(b) | grey | PE_0,991 |  | PE |  | PE | PE | yes | = | 5
Kivik_2 | 2_17 | black
Kivik_2 | 2_6 | white | PP_0,999 |  | PP |  | PP | PP | yes | = | 5
Kivik_2 | 2_2(a) | white | PP_0,989 |  | PP |  | PP | PP | yes | > | 12
Kivik_2 | 2_2(b) | whitish | PE_0,994 |  | PE |  | PE | PE | yes | < | 4
Kivik_2 | 2_20 | white | PP_0,997 |  | PP |  | PP | PP | yes | > | 45
Nykop_1 | Nykop_1_10(a) | foam, whitish | PS_0,966 |  | PS |  | PS | PS | yes | > | 20
Nykop_1 | Nykop_1_10(b) | yellowish | UN, PA_0,768 | UN | PA | unsicher, aber kein PA!, vielleicht aliphatic ester wax | unidentified | UN | no | > | 6 | 2018-03-07 | Renishaw | Bibliotheksvorschlag: Ethylen propylen dien rubber+ Pigment Red | unidentified | 69.03 | 42.22
Nykop_1 | 1_3(a) | big, yellow | PS_0,992 |  | PS | PS oder Poly(styrene-co-butadiene) | PS | PS | yes | > | 20
Nykop_1 | 1_3(b) | foam, yellow | UN, Nylon, blend, | UN | PA |  | PU | PU | no | > | 7 | 2018-03-07 | Renishaw | unsicher | Polypropylenglycol + Pigment Yellow | 81.78 | 53.89
Nykop_1 | 1_3(c) |  | UN, PA_ |  |  | sample is missing
Nykop_1 | 1_8 | transp, traw | PP_ |  |  | sample is missing
Nykop_1 | 1_12 | blue label | PP_ |  | PP | mixture PP/PS/Polyester | PP/PS/PES | Copolymer | not clear | > | 22
Nykop_1 | 1_16 | yellow | PET_ |  | PET |  | PET | PET | yes | > | 8
Nykop_1 | 1_6 | transp | PE_ |  | PE |  | PE | PE | yes | > | 14
Nykop_1 | 1_0(UN) | yellowish | PE_ |  | PE |  | PE | PE | yes | > | 12
Nykop_2 | Nykop_2_7(/) |  | UN,PMMA_ |  |  | sample is missing
Nykop_2 | Nykop_2_7(b) | white | PS_ |  | PS |  | PS | PS | yes | > | 33
Nykop_2 | 2_1 | transp | PMMA_ |  | PMMA |  | Polyacrylate | PMMA | yes | > | 6
Nykop_2 | 2_9(a) | white | UN, PMMA_ | UN | PMMA |  | cellulose acetate butyrate | Others | no | > | 14
Nykop_2 | 2_9(b) | transp | PP_ |  | PP |  | PP | PP | yes | = | 5
Nykop_2 | 2_3 | black
Nykop_2 | 2_17(a) | whitish | PE_ |  | PE |  | PE | PE | yes | > | 11
Nykop_2 | 2_17(b) | transp, small | PE_ |  | PE |  | PE | PE | yes | = | 5
Nykop_2 | 2_8 | transp | PP_ |  | PP |  | PP | PP | yes | > | 30
Nykop_2 | 2_11(a) | transp | PP_ |  | PP |  | PP | PP | yes | > | 16
Nykop_2 | 2_11(b) | white, triangle | PP_ |  | PP |  | PP | PP | yes | > | 11
Nykop_2 | 2_14(a) | transp | PP_0,994 |  | PP |  | PP | PP | yes | > | 9
Nykop_2 | 2_14(b) | green | UN, PVC_0,810 | UN | PVC |  | PP | PP | no | < | 4.5
Nykop_2 | 2_14(c) | dark green | UN, PA_0,663 |  |  | sample is missing
Nykop_2 | 2_20 | grey, ball | PLA_0,915 |  | PLA |  | Polylactate (PLA) | PLA | yes | > | 6 | 2018-03-07 | Renishaw |  | Polylactid + Farbpigment CaCO3 | 81.95 | 81.65
Nykop_2 | 2_6(a) | brownish | UN, PVC_0,891 | UN | PVC | (kaugummi) unsicher, aber kein PVC! | EVA + Sand | EVA | no | > | 18
Nykop_2 | 2_6(b) | yellow | UN, PA_0,873 | UN | PA | unsicher | protein | not plastics | no | = | 5
Rull_1 | Rull_1_6 | red | PVC_0,979 |  | PVC | unsicher | PVC | PVC | yes | > | 16 | 2018-03-07 | Renishaw |  | Polyvinylchlorid + Pigment Orange | 68.27 | 85.25
Rull_1 | 1_16 | white | PP_0,998 |  | PP |  | PP | PP | yes | < | 4
Rull_1 | 1_19 | white | UN, PMMA_0,778 | UN | PMMA | no detailed characterization | Paint polyester/alkyd based | Others | not clear | < | 3
Rull_1 | 1_13 | white, round | PE_0,996 |  | PE |  | PE | PE | yes | < | 4
Rull_1 | 1_24(a) | yellowish | PC_0,995 |  | PC |  | PC | PC | yes | > | 18
Rull_1 | 1_24(b) | yellowish | PS_0,996 |  | PS |  | PS | PS | yes | > | 14
Rull_1 | 1_1 | white, round | PS_0,963 |  | PS |  | PS | PS | yes | < | 4
Rull_1 | 1_20 | white | PA_0,969 |  | PA |  | PA | PA | yes | > | 70
Rull_1 | 1_23 | transp | PE_0,989 |  | PE |  | PE | PE | yes | > | 19
Rull_1 | 1_2 | yellowish | UN, PA_0,712 | UN | PA |  | PE | PE | no | > | 12
Rull_2 | Rull_2_17 | black
Sample_18_19 (a) | Sample_18_19 (a) | Yellowish | UN, PVC_0,869 | UN | PVC | (alter Kaugummi) | EVA | EVA | no | > | 20 | 2018-03-08 | Renishaw | Ethylen propylen dien rubber + Farbpigment CaCO3 | CaCO3 | 66.9 | 74.99
Sample_18 | 18_19 (b) | white | PS_0,974 |  | PS |  | PS | PS | yes | > | 10
23(a) | 23(a) |  | PP_0,966 |  |  | sample is missing or sample name not clear ("sample_18_23")
23(b) | 23(b) | Yellow | UN, Nylon, blend, 0,638 | UN | PA | sample is missing or sample name not clear ("sample_18_23") | PA | PA | yes | > | 33
Sample_2 | Sample_2_13(a) | hard plastic | PP_0,988 |  | PP | Detektor warm -> worse signal | PP | PP | yes | > | 29
Sample_2 | 2_13(b) |  | UN, PA_0,786 | UN | PA |  | PU | PU | no | > | 23
Sample_2 | 2_13(c) | parafin? Yellowish | PE_0,978 |  | PE | PE or paraffin? --> weich und krümmelig --> paraffin | paraffin | Paraffin | no | > | 11 | 2018-03-08 | Renishaw |  | Polyethylen | 79.36 | -
Sample_2 | 2_13(d) | foam, yellowish | PS_0,995 |  | PS |  | PS | PS | yes | > | 21
Sample_2 | 2_13(e) | round, yellowish | PS_0,992 |  | PS |  | PS | PS | yes | > | 15
Sample_2 | 2_25 |  | PS_0,989 |  | PS |  | PS | PS | yes | > | 16
Sample_2 | 2_14(a) | blue | PP_0,991 |  | PP |  | PP | PP | yes | > | 18
Sample_2 | 2_14(b) | red | PE_0,996 |  | PE |  | PE | PE | yes | > | 18
Sample_2 | 2_1(a) |  | PS_0,979 |  | PS |  | PS | PS | yes | > | 30
Sample_2 | 2_1(b) | green | PE_0,997 |  | PE |  | PE | PE | yes | > | 13
Sample_2 | 2_9(a) | whitish | PS_0,989 |  | PS |  | PS | PS | yes | > | 22
Sample_2 | 2_9(b) | stick, whitish | PP_0,996 |  | PP |  | PP | PP | yes | > | 22
Sample_2 | 2_9(c) | shape of christmas tree | PVC_0,989 |  | PVC |  | PVC | PVC | yes | > | 19 | 2018-03-08 | Renishaw |  | Polyvinylchlorid | 74.85 | -
Sample_2 | 2_9(d) | brown | PVC_0,961 |  | PVC |  | unidentified | UN | no | > | 17 | 2018-03-08 | Renishaw | Fluoreszenz | unidentified | - | -
Sample_2 | 2_9(e) | yellowish | PS_0.976 |  | PS |  | PS | PS | yes | > | 8
Sample_2 | 2_9(f) | green | PP_0,997 |  | PP |  | PP | PP | yes | > | 7
Sample_2 | 2_11(a) | stick | PP_0,996 |  | PP |  | PP | PP | yes | > | 75
Sample_2 | 2_11(b) | blue | PP_0,952 |  | PP |  | PP | PP | yes | > | 4.5
Sample_2 | 2_11(c) | foil | PE_0,978 |  | PE |  | PE | PE | yes | > | 46
Sample_2 | 2_11(d) | green | PS_0,984 |  | PS |  | PS | PS | yes | > | 40
Sample_2 | 2_11(e) | brownish | PE_0,972 |  | PE | PE or paraffin --> soft and krümmelig --> paraffin | paraffin | Paraffin | no | > | 15 | 2018-03-08 | Renishaw |  | Polyethylen | 81.27 | -
Sample_2 | 2_11(f) | yellowish | UN, PU_0,770 | UN | PU | unsicher | PU | PU | yes | > | 12 | 2018-03-08 | Renishaw |  | Polyurethan | 65.2 | -
Sample_2 | 2_11(g) | green, small piece | PE_0,983 |  | PE |  | EVA | EVA | no | > | 7
Sample_2 | 2_11(h) | whitish | PE_0,992 |  | PE |  | PE | PE | yes | = | 5
Sample_2 | 2_21 | blue | PP_0,997 |  | PP |  | PP | PP | yes | > | 7
Sample_2 | 2_6 | yellowish, round | PE_0,986 |  | PE |  | paraffin | Paraffin | no | > | 6 | 2018-03-08 | Renishaw |  | Polyethylen | 85.08 | -
Sample_2 | 2_7 | yellowish | PP_0,994 |  | PP |  | PP | PP | yes | > | 7
Sample_32 | Sample_32_6(a) | yellowish | PE_0,988 |  | PE |  | PE | PE | yes | > | 20
Sample_32 | 32_6(b) | yellowish | PE_0,997 |  | PE |  | PE | PE | yes | < | 4
Sample_32 | 32_18(b) | green | PE_0,978 |  | PE |  | PE | PE | yes | > | 6
Sample_32 | 32_18(a) | triangle, transp | PE_0,995 |  | PE |  | PE | PE | yes | > | 29
Sample_32 | 32_16(a) | big, red | PP_0,999 |  | PP |  | PP | PP | yes | > | 30
Sample_32 | 32_16(b) | small,red | PP_0,998 |  | PP |  | PP | PP | yes | > | 17
Sample_32 | 32_16(c) | yellowish | PE_0,985 |  | PE |  | PE | PE | yes | > | 7
Sample_32 | 32_16(d) | small, white, round | PE_0,997 |  | PE |  | PE | PE | yes | < | 4
Sample_32 | 32_19(a) | square,yellowish | PE_0,991 |  | PE |  | PE | PE | yes | > | 6
Sample_32 | 32_19(b) | round, white | PE_0,998 |  | PE |  | PE | PE | yes | = | 5
Sample_32 | 32_19(c) | white, round | PS_0,964 |  | PS |  | PS | PS | yes | < | 3
Sample_32 | 32_13(a) | round, white | PE_0,992 |  | PE |  | PE | PE | yes | > | 16
Sample_32 | 32_13(b) | triangle, red | PP_0,998 |  | PP |  | PP | PP | yes | > | 6
Sample_32 | 32_13(c) | red | PE_0,993 |  | PE |  | PE | PE | yes | > | 8
Sample_32 | 32_13(d) | transp, round | PE_0,992 |  | PE |  | PE | PE | yes | > | 6
Sample_32 | 32_13(e) | transp, round | PE_0,995 |  | PE |  | PE | PE | yes | < | 4
Sample_32 | 32_17(a) | pink | PA_0,912 |  | PA |  | PA | PA | yes | > | 18
Sample_32 | 32_17(b) | white | PVC_0,902 |  |  |  | Messung vergessen
Sample_32 | 32_9 | transp | PP_0,968 |  | PP |  | PP | PP | yes | > | 45
Sample23 | Sample23_10(a) | transp, bottle cap | PE_0,980 |  | PE |  | PE | PE | yes | > | 16
Sample23 | 23_10(b) | foam, whitish | PS_0,977 |  | PS |  | PS | PS | yes | > | 25
Sample23 | 23_5 | white, big | PE_0,932 |  | PE |  | PE | PE | yes | > | 60
Sample23 | 23_9(a) | blue label | PP_0,944 |  | PP |  | PP | PP | yes | > | 33
Sample23 | 23_9(b) | red label | UN, PP_0,557 |  |  | sample is missing
Sample23 | 23_4 | white, straw | PP_0,985 |  | PP |  | PP | PP | yes | > | 100
Sample23 | 23_21 | white | PE_0,992 |  | PE |  | PE | PE | yes | > | 13
Sample23 | 23_17 | blue | PP_0,919 |  | PP |  | PP | PP | yes | > | 20
Sample23 | 23_16 | green | UN, PP_0,767 | UN | PP |  | PP | PP | yes | > | 25
Umea_1 | Umea_1_7 | dark blue | UN, PA_0,859
Umea_1 | 1_19 | transp | PP_0,992
Umea_1 | 1_27 | green | PP_0,984
Umea_1 | 1_28 | transp | PP_0,984
Umea_2 | Umea_2_2(a) | transp | PE_0,992
Umea_2 | 2_2(b) | red | PP_0,980
Umea_2 | 2_3(a) | grey | PE_0,967
Umea_2 | 2_3(b) | transp | PP_0,987
Umea_2 | 2_3(c) | blue | PVC_0,916
Umea_2 | 2_4(a) | red | PE_0,992
Umea_2 | 2_4(b) | yellow | PP_0,968
Umea_2 | 2_5(a) | light blue | PVC_0,956
Umea_2 | 2_5(b) | yellow, round | PP_0,961
Umea_2 | 2_6 | white, round | PE_0,987
Umea_2 | 2_8 | transp | UN, PVDF_0,659
Umea_2 | 2_9(a) | white | PP_0,998
Umea_2 | 2_9(b) | blue | PP_0,997
Umea_2 | 2_10(a) | transp | PP_0,972
Umea_2 | 2_10(b) | brownish | PE_0,920
Umea_2 | 2_11(a) | light blue | PP_0,969
Umea_2 | 2_11(b) | light blue | PP_0,975
Umea_2 | 2_11(c) | dark blue | PET_0,916
Umea_2 | 2_12(a) | yellowish | PP_0,999
Umea_2 | 2_12(b) | white | PE_0,997
Umea_2 | 2_12(c) | transp | PP_0,997
Umea_2 | 2_13(a) | light blue | UN, PP_0,819
Umea_2 | 2_13(b) | transp | PE_0,964
Umea_2 | 2_13(c) | green | PE_0,940
Umea_2 | 2_14(a) | white-grey | PE_0,969
Umea_2 | 2_14(b) | yellowish | PE_0,962
Umea_2 | 2_14(c) | transp | PP_0,998
Umea_2 | 2_14(d) | red | PS_0,980
Umea_2 | 2_14(e) | white | PP_0,966
Umea_2 | 2_15(a) | transp | PP_0,998
Umea_2 | 2_15(b) | red | PP_0,998
Umea_2 | 2_16 | transp | PP_0,945
Umea_2 | 2_18 | red | PP_0,994
Umea_2 | 2_19(a) | white | PVC_0,946
Umea_2 | 2_19(b) | transp | PP_0,985
Umea_2 | 2_20(a) | transp | PP_0,969
Umea_2 | 2_20(b) | white | PP_0,986
Umea_2 | 2_21(a) | white | PE_0,995
Umea_2 | 2_21(b) | white, triangle | PP_0,983
Umea_2 | 2_21(c) | grey | PE_0,998
Umea_3 | Umea_3_1(a) | white | PVC_0,985 |  | PVC | adipic acid polyester | Polyester | Others | no | > | 7.5
Umea_3 | 1(b) | green, baloon | UN, PVC_0,872 | UN | PVC | unsicher, aber kein PVC! | Polyisoprene/Kautschuk | Others | no | = | 5 | 2018-03-07 | Renishaw |  | Pigment Green | - | 78.48
Umea_3 | 3_3(a) | big/transparent | PP_0,982 |  | PP |  | PP | PP | yes | > | 55
Umea_3 | 3_3(b) | small/transp | PVC_0,853 |  | PVC |  | PP | PP | no | > | 30
Umea_3 | 3_3(c) | Yellow | PET_0,945 |  | PET |  | PET | PET | yes | > | 15
Umea_3 | 3_3(d) | Red | UN, PA_0,892 | UN | PA |  | PA6 | PA | yes | > | 9
Umea_3 | 3_4 | transp | PP_0,994 |  | PP |  | PP | PP | yes | > | 18
Umea_3 | 3_6 | transp | PE_0,902 |  | PE |  | PE | PE | yes | > | 7
Umea_3 | 3_7 | baloon | UN, PVC_0,878 |  |  | sample is missing
Umea_3 | 3_8(a) | round | PE_0,994 |  | PE |  | PE | PE | yes | = | 5
Umea_3 | 3_8(b) | blue | PE_0,992 |  | PE |  | PE | PE | yes | = | 5
Umea_3 | 3_8(c) | paint | UN,PVC_0,569 |  |  | sample is missing
Umea_3 | 3_12(a) | pink | PP_0,998 |  | PP |  | PP | PP | yes | = | 5
Umea_3 | 3_12(b) | blue | UN, PVC_0,892 | UN | PVC | unsicher, aber kein PVC! | Polyisoprene/Kautschuk | Others | no | > | 12 | 2018-03-07 | Renishaw |  | Chloroprene-rubber + Pigment Blue | 51.74 | 66.92
Umea_3 | 3_12(c) | yellowish | UN, PA_0,824 | UN | PA |  | PA | PA | yes | > | 20
Umea_3 | 3_12(d) | dark | PVC_0,911 |  | PVC |  | PA | PA | no | > | 20
Umea_3 | 3_13(a) | brown | PP_0,950 |  | PP |  | PP | PP | yes | > | 24
Umea_3 | 3_13(b) | tranp | PP_0,909 |  | PP |  | PP | PP | yes | > | 22
Umea_3 | 3_13(c) | Yellow | PE_0,990 |  | PE |  | PE | PE | yes | > | 90
Umea_3 | 3_14(a) | Ovale | PE_0,911 |  | PE |  | PE | PE | yes | > | 28
Umea_3 | 3_14(b) | grey | PE_0,911 |  | PE |  | PE | PE | yes | > | 20
Umea_3 | 3_14(c) | green | PP_0,931 |  | PP |  | PP | PP | yes | > | 55
Umea_3 | 3_14(d) | transp | PE_0,966 |  | PE |  | PE | PE | yes | > | 30
Umea_3 | 3_18 | transp | PP_0,964 |  | PP |  | PP | PP | yes | > | 40
Umea_3 | 3_19(a) | yellow, triangle | PP_0,993 |  | PP |  | PP | PP | yes | > | 15
Umea_3 | 3_19(b) | white | PP_0,995 |  | PP |  | PP | PP | yes | > | 13
Umea_3 | 3_19(c) | small | PE_0,951 |  | PE |  | EVA | EVA | no | > | 7
Umea_4 | 4_1(a) | white | PP_0,999 |  | PP |  | PP | PP | yes | > | 9
Umea_4 | 4_1(b) | white | PP_0,999 |  | PP |  | PP | PP | yes | > | 10
Umea_4 | 4_12 |  | PE_0,960 |  |  | sample is missing
Umea_4 | 4_14(a) | greenish | PE_0,992 |  | PE |  | PE | PE | yes | > | 11
Umea_4 | 4_14(b) | blue | PP_0,996 |  | PP |  | PP | PP | yes | > | 8
Umea_4 | 4_14(c) | white | PS_0,997 |  | PS |  | PS | PS | yes | > | 14
Umea_4 | 4_15(a) | yellowish | PP_0,996 |  | PP |  | PP | PP | yes | > | 25
Umea_4 | 4_15(b) | transp | PP_0,997 |  | PP |  | PP | PP | yes | > | 15
Umea_4 | 4_16(a) | green | PP_0,993 |  | PP |  | PP | PP | yes | > | 18
Umea_4 | 4_16(b) | white | PP_0,995 |  | PP |  | PP | PP | yes | > | 8
Umea_4 | 4_16(c) | white | PP_0,992 |  | PP |  | PP | PP | yes | > | 6
Umea_4 | 4_17(a) | transp | PE_0,995 |  | PE |  | PE | PE | yes | > | 40
Umea_4 | 4_17(b) | pink | PE_0,995 |  | PE |  | PE | PE | yes | > | 6
Umea_4 | 4_17(c) | transp, square | PP_0,997 |  | PP |  | PP | PP | yes | > | 8
Umea_4 | 4_18(a) | tranp | PP_0,917 |  | PP |  | PP | PP | yes | > | 55
Umea_4 | 4_18(b) | white | PE_0,997 |  | PE |  | PE | PE | yes | > | 15
Umea_4 | 4_18(c) | green | PE_0,989 |  | PE |  | PE | PE | yes | < | 4
Umea_4 | 4_18(d) | blue | UN, ABS_0,846 | UN | ABS | polyester structure, inorganics | unidentified, aber nicht ABS! | UN | no | < | 4
Umea_4 | 4_18(d) | red | UN, PVC_0,793 | UN | PVC | Alkyd resin based on phthalic acid | Alkyd resin | Others | no | < | 4
Umea_4 | 4_20 | rectangular, transp, big | PE_0,996 |  | PE |  | PE | PE | yes | > | 17
Umea_4 | 4_3(a) | blue | PP_0,983 |  | PP |  | PP | PP | yes | < | 4
Umea_4 | 4_3(b) | yellowish | PE_0,982 |  | PE |  | PE | PE | yes | > | 9
Umea_4 | 4_4(a) | greyish | PE_0,987 |  | PE |  | PE | PE | yes | > | 21
Umea_4 | 4_4(b) | red, triangle | PE_0,990 |  | PE |  | PE | PE | yes | > | 6
Umea_4 | 4_4(c) | yellowish | PE_0,987 |  | PE |  | PE | PE | yes | > | 9
Umea_4 | 4_5(a) | pink | PE_0,995 |  | PE |  | PE | PE | yes | > | 6
Umea_4 | 4_5(b) | white-tranp | PP_0,999 |  | PP |  | PP | PP | yes | > | 8
Umea_4 | 4_5(c) | white | PE_0,994 |  | PE |  | PE | PE | yes | = | 5
Umea_4 | 4_6(a) | red | PVC_0,966 |  | PVC | unsicher | PVC mit Carbonyl? | PVC | yes | > | 42 | 2018-03-07 | Renishaw |  | Polyvinylchlorid | 81.74 | -
Umea_4 | 4_6(b) | triangle, red | PE_0,993 |  | PE |  | PE | PE | yes | > | 10
Umea_4 | 4_6(c) | yellow | UN, PU_0,752 | UN | PU |  | PU | PU | yes | > | 21
Umea_4 | 4_6(c) | white | PVC_0,980 |  | PVC | Neocryl XK | Polyacrylate | Others | no | > | 21
Umea_4 | 4_6(d) | white | PE_0,991 |  | PE |  | PE | PE | yes | > | 9
Umea_4 | 4_8(a) | white | PP_0,992 |  | PP |  | PP | PP | yes | > | 16
Umea_4 | 4_8(b) | green, rubber | PVC_0,901 |  | PVC | unidentified (Gummi) | unidentified | UN | no | > | 30 | 2018-03-07 | Renishaw | Polymerart unklar, aber kein PVC! | Pigment Green | - | 71.69
Umea_4 | 4_8(c) | blue, triangle | PP_0,995 |  | PP |  | PP | PP | yes | > | 19
Umea_4 | 4_8(d) | white | PP_0,999 |  | PP |  | PP | PP | yes | > | 15
Umea_4 | 4_8(e) | yellowish | PE_0,927 |  | PE | very contaminated | PE | PE | yes | > | 10
Umea_4 | 4_9 | green | PE_0,995 |  | PE |  | PE | PE | yes | > | 6
Umea_4 | Umea_4_10 | rectangular, white | PE_0,998 |  | PE |  | PE | PE | yes | > | 14
Umea_5 | Umea_5_1 | green | PP_0,975 |  | PP | allgemein Polyolefin | PP | PP | yes | > | 40
Umea_5 | 5_20(a) | white | PS_0,982 |  | PS |  | PS | PS | yes | < | 4
Umea_5 | 5_20(b) | blue | PP_0,994 |  | PP |  | PP | PP | yes | > | 6
Umea_5 | 5_19 | black
Umea_5 | 5_17(a) | white | PS_0,980 |  | PS |  | PS | PS | yes | < | 2
Umea_5 | 5_17(b) | white | PS_0,934 |  | PS |  | PS | PS | yes | < | 4
Umea_5 | 5_17(c) | transp | PS_0,929 |  | PS |  | PS | PS | yes | < | 4
Umea_5 | 5_17(d) | yellowish | PS_0,990 |  | PS |  | PS | PS | yes | > | 7
Umea_5 | 5_17(e) | transp | PE_0,973 |  | PE |  | PE | PE | yes | > | 7
Umea_5 | 5_8 | white, round | PS_0,943 |  | PS |  | PS | PS | yes | < | 4
Umea_5 | 5_16(a) | white | PS_0,960 |  | PS |  | PS | PS | yes | > | 6
Umea_5 | 5_16(b) | blue | PP_0,970 |  | PP | mixture PP and PE | PP-PE | Copolymer | not clear | > | 16
Umea_5 | 5_9(a) | yellowish, round | PE_0,993 |  | PE |  | PE | PE | yes | = | 5
Umea_5 | 5_9(b) | small | PP_0,998 |  | PP |  | PP | PP | yes | < | 4
Umea_5 | 5_10(a) | dark blue | UN, PVC_0,832 | UN | PVC | unidentified | unidentified | Others | not clear | > | 6
Umea_5 | 5_10(b) | white | PE_0,992 |  | PE | Spektrum mit Verunreinigungen | PE | PE | yes | = | 5
Umea_5 | 5_11(a) | small | PS_0,954 |  |  | verloren gegangen bei Messung
Umea_5 | 5_11(b) | medium | PS_0,961 |  | PS |  | PS | PS | yes | = | 5
Umea_5 | 5_11(c) | big | PS_0,983 |  | PS |  | PS | PS | yes | > | 6
Umea_5 | 5_18 | brown | PP_0,939 |  | PP |  | PP | PP | yes | > | 23
Umea_5 | 5_5(a) | transp | PP_0,994 |  | PP |  | PP | PP | yes | > | 40
Umea_5 | 5_5(b) | brown | PE_0,988 |  | PE |  | Paraffin | Paraffin | no | > | 13 | 2018-03-07 | Renishaw |  | Polyethylen | 84.08 | -
Umea_5 | 5_15(a) | white | PS_0,977 |  | PS |  | PS | PS | yes | < | 4
Umea_5 | 5_15(b) | blue | PP_0,993 |  | PP |  | PP | PP | yes | > | 38
|  | davon </=5 mm und "no" | Polymerzusammensetzung |  | alle Hits | Hits > 0,900 |  |  | davon </= 5 mm
|  | 0 | NIR | PE | 69 | 69 | PE | 66 | 16
|  | 0 |  | PP | 66 | 65 | PP | 66 | 9
|  | 0 |  | PS | 28 | 28 | PS | 29 | 10
|  | 3 |  | PVC | 18 | 10 | PVC | 3 | 0
|  | 4 |  | PA | 14 | 2 | PA | 6 | 0
|  | 1 |  | PET | 3 | 2 | PET | 2 | 0
|  | 1 |  | ABS | 2 | 1 | ABS | 0 | 0
|  | 0 |  | PU | 2 | 0 | PU | 5 | 0
|  | 0 |  | PMMA | 3 | 1 | PMMA | 1 | 0
|  | 0 |  | PC | 1 | 1 | PC | 1 | 0
|  | 0 |  | POM | 1 | 1 | POM | 1 | 0
|  | 0 |  | PLA | 1 | 1 | PLA | 1 | 0
|  | 0 |  | EVA | 0 | 0 | EVA | 4 | 0
|  | 0 |  | Paraffin | 0 | 0 | Paraffin | 4 | 0
|  | 0 |  | Others | 0 | 0 | Others | 11 | 5
|  | 0 |  | Copolymer | 2 | 1 | Copolymer | 3 | 0
|  | 0 |  | not plastics | 0 | 0 | not plastics | 3 | 2
|  | 0 |  | unidentified | 0 | 28 | unidentified | 5 | 1
|  |  |  | Summe | 210 | 210 | Summe | 211 | 43
|  |  | Übereinstimmung |  |  | Prozent
|  |  |  | sum yes | 172 | 81.51659
|  |  |  | sum no | 32 | 15.16588
|  |  |  | sum not clear | 7 | 3.317536
|  |  |  | sum all | 211
|  |  | Größenverteilung |  |  | davon "yes" | davon "no" | davon "not clear" | Prozent "no" pro Größenklasse
|  |  |  | > 5 mm | 168 | 139 | 23 | 6 | 13.69048
|  |  |  | < 5 mm | 26 | 19 | 6 | 1 | 23.07692
|  |  |  | = 5 mm | 17 | 14 | 3 | 0 | 17.64706
|  |  |  | </= 5 mm | 43 | 33 | 9 | 1 | 20.93023
|  |  |  | Summe | 211 | 172 | 32 | 7 | 211

## Raman
unsichere Identifizierung ATR
Sampling_location | ID | Feature (colour, shape, etc) | NIR_Result | NIR_HitQuality | NIR_HitQ&Result | FTIR date | FTIR instrument | FTIR comment | FTIR result | Hitquality | < 5 mm | Größe [mm] | Raman date | Raman instrument | Raman comment | Raman result | Hitquality | Hitquality Farbe
Alvka_1 | Alvka_1_6(a) | blue | UN, PET | 0,882 | UN, PET_0,882 | 2018-02-19 | ATR Golden Gate | sample name not clear (only "alvk_1-6" | Epoxypolyester | 707 | = | 5 | 2018-03-07 | Renishaw | nur Farbstoff identifiziert | Pigment Blue 15:4 | - | 87.4
Alvka_1 | 1_3 | red | Nylon, ABS_blend | 0,957 | Nylon, ABS_blend_0,957 | 2018-02-19 | ATR Golden Gate | Fettsäure-vernetztes aliphatisches PU | PU | 880 | > | 15 | 2018-03-07 | Renishaw | verschiedene Bibliotheksvorschläge | unidentified
Alvka_2 | 2_2(b) | yellow | UN, PA | 0,792 | UN, PA_0,792 | 2018-02-20 | ATR Golden Gate | unsicher, aber kein PA! | PES-Amid | 791 | < | 4 | 2018-03-07 | Renishaw |  | Blei(II)chromat | 74.85 | -
Alvka_2 | 2_15(a) | big | UN, PA | 0,895 | UN, PA_0,895 | 2018-02-19 | ATR Golden Gate | unsicher, aber kein PA! | Carnaubawachs (kein Kunststoff) | 695 |  | 7 | 2018-03-07 | Renishaw | unsicher | Pigment Orange | - | 60.4
Alvka_2 | 2_15(b) | small | UN, PA | 0,845 | UN, PA_0,845 | 2018-02-19 | ATR Golden Gate | unsicher, aber kein PA! | natürliche Komponente (kein Kunststoff) | 645 | < | 3 | 2018-03-06 | Renishaw | unsicher | Pigment Orange | - | 58.94
Borg_3 | Borg_3_4 | yellow | UN, PVC | 0,864 | UN, PVC_0,864 | 2018-02-19 | ATR Golden Gate | unidentified | unidentified |  | > | 15 | 2018-03-07 | Renishaw |  | PVC + Pigment Yellow | 66.79 | 47.2
Nykop_1 | Nykop_1_10(b) | yellowish | UN, PA | 0,768 | UN, PA_0,768 | 2018-02-20 | ATR Golden Gate | unsicher, aber kein PA!, vielleicht aliphatic ester wax | unidentified | 688 | > | 6 | 2018-03-07 | Renishaw | Bibliotheksvorschlag: Ethylen propylen dien rubber+ Pigment Red | unidentified | 69.03 | 42.22
Nykop_1 | 1_3(b) | foam, yellow | UN, Nylon, blend | 0,843 | UN, Nylon, blend, | 2018-02-20 | ATR Golden Gate |  | PU | 607 | > | 7 | 2018-03-07 | Renishaw | unsicher | Polypropylenglycol + Pigment Yellow | 81.78 | 53.89
Nykop_2 | 2_20 | grey, ball | PLA | 0,915 | PLA_0,915 | 2018-02-20 | ATR Golden Gate |  | Polylactate (PLA) | 528 | > | 6 | 2018-03-07 | Renishaw |  | Polylactid + Farbpigment CaCO3 | 81.95 | 81.65
Rull_1 | Rull_1_6 | red | PVC | 0,979 | PVC_0,979 | 2018-02-19 | ATR Golden Gate | unsicher | PVC | 827 | > | 16 | 2018-03-07 | Renishaw |  | Polyvinylchlorid + Pigment Orange | 68.27 | 85.25
Sample_18_19 (a) | Sample_18_19 (a) | Yellowish | UN, PVC | 0,869 | UN, PVC_0,869 | 2018-02-19 | ATR Golden Gate | (alter Kaugummi) | EVA |  | > | 20 | 2018-03-08 | Renishaw | Ethylen propylen dien rubber + Farbpigment CaCO3 | CaCO3 | 66.9 | 74.99
Sample_2 | 2_13(c) | parafin? Yellowish | PE | 0,978 | PE_0,978 | 2018-02-19 | ATR Golden Gate | PE or paraffin? --> weich und krümmelig --> paraffin | paraffin | 850 | > | 11 | 2018-03-08 | Renishaw |  | Polyethylen | 79.36 | -
Sample_2 | 2_9(c) | shape of christmas tree | PVC | 0,989 | PVC_0,989 | 2018-02-19 | ATR Golden Gate |  | PVC | 849 | > | 19 | 2018-03-08 | Renishaw |  | Polyvinylchlorid | 74.85 | -
Sample_2 | 2_9(d) | brown | PVC | 0,961 | PVC_0,961 | 2018-02-19 | ATR Golden Gate |  | unidentified | 453 | > | 17 | 2018-03-08 | Renishaw | Fluoreszenz | unidentified | - | -
Sample_2 | 2_11(e) | brownish | PE | 0,972 | PE_0,972 | 2018-02-19 | ATR Golden Gate | PE or paraffin --> soft and krümmelig --> paraffin | paraffin | 824 | > | 15 | 2018-03-08 | Renishaw |  | Polyethylen | 81.27 | -
Sample_2 | 2_11(f) | yellowish | UN, PU | 0,770 | UN, PU_0,770 | 2018-02-19 | ATR Golden Gate | unsicher | PU | 590 | > | 12 | 2018-03-08 | Renishaw |  | Polyurethan | 65.2 | -
Sample_2 | 2_6 | yellowish, round | PE | 0,986 | PE_0,986 | 2018-02-19 | ATR Golden Gate |  | paraffin |  | > | 6 | 2018-03-08 | Renishaw |  | Polyethylen | 85.08 | -
Umea_3 | 1(b) | green, baloon | UN, PVC | 0,872 | UN, PVC_0,872 | 2018-02-19 | ATR Golden Gate | unsicher, aber kein PVC! | Polyisoprene/Kautschuk |  | = | 5 | 2018-03-07 | Renishaw |  | Pigment Green | - | 78.48
Umea_3 | 3_12(b) | blue | UN, PVC | 0,892 | UN, PVC_0,892 | 2018-02-19 | ATR Golden Gate | unsicher, aber kein PVC! | Polyisoprene/Kautschuk |  | > | 12 | 2018-03-07 | Renishaw |  | Chloroprene-rubber + Pigment Blue | 51.74 | 66.92
Umea_4 | 4_6(a) | red | PVC | 0,966 | PVC_0,966 | 2018-02-20 | ATR Golden Gate | unsicher | PVC mit Carbonyl? | 670 | > | 42 | 2018-03-07 | Renishaw |  | Polyvinylchlorid | 81.74 | -
Umea_4 | 4_8(b) | green, rubber | PVC | 0,901 | PVC_0,901 | 2018-02-20 | ATR Golden Gate |  | unidentified |  | > | 30 | 2018-03-07 | Renishaw | Polymerart unklar, aber kein PVC! | Pigment Green | - | 71.69
Umea_5 | 5_5(b) | brown | PE | 0,988 | PE_0,988 | 2018-02-19 | ATR Golden Gate |  | Paraffin |  | > | 13 | 2018-03-07 | Renishaw |  | Polyethylen | 84.08 | -
--> 22 unsichere ATR-Ergebnisse --> zusätzlich Raman -->